## Sheet1
Test name | Carbon Felt Type | Carbon Felt Thickness (mm) | Carbon Felt Price（$/m2） | Electrode Area （m2/Cell） | Cell Number | Carbon Felt Price（$) | Negative Electrode/Bipol ar Plate Structure (mm) | Postive Electrode/Bipol ar Plate Structure (mm) | Electrode/Bipol ar Plate Structure Price （$/m2） | Electrode/Bipol ar Plate Structure Price （$) | Bipolar Plate Type | Bipolar Plate Price（$/m2） | Bipolar Plate Area（m2/per cell） | Bipolar Plate Price（$) | End-Plate Type | End-Plate Price （$） | Seal Type | Seal Price （$/Cell） | Seal Price （$） | Membrane Type | Membrane Price（$/m2） | Membrane Area（m2） | Membrane Price（$） | Flow Field Type | Frame Price （$） | Stack Price （$） | Electrolyte Concentration (mol/L) | Electrolyte Price（$/L） | Electrolyte Volume (L) | Electrolyte Price（$） | Compression Ratio | Charging Cut- Off Voltage (V/Cell) | Current Density | Power | CE % | VE % | EE % | UE % | Discharge Energy (Wh) | Power Cost （$） | Energy Cost （$） | Total Cost （$） | ln(P-cost) | ln(E-cost-80)
VFB 20180330 | CF Type 1 | 4.2 | 48.59 | 0.072 | 10 | 69.97 | 3.3 | 3.3 | 21.38 | 30.79 | BP Type 1 | 16.9 | 0.12 | 22.31 | 875 End-Plate | 199.44 | S Type 1 | 2.11 | 84.51 | M Tpye 1 | 84.51 | 1.2 | 101.41 | FF Type 2 | 62.6 | 571.02 | 1.65 | 3.38 | 20 | 67.61 | 2.1 | 1.55 | 80 | 0.75 | 96.54 | 91.36 | 88.2 | 68.23 | 790.04 | 189.681 | 171.144 | 360.825 | 5.25 | 4.51
VFB 20180330 | CF Type 1 | 4.2 | 48.59 | 0.072 | 10 | 69.97 | 3.3 | 3.3 | 21.38 | 30.79 | BP Type 1 | 16.9 | 0.12 | 22.31 | 875 End-Plate | 199.44 | S Type 1 | 2.11 | 84.51 | M Tpye 1 | 84.51 | 1.2 | 101.41 | FF Type 2 | 62.6 | 571.02 | 1.65 | 3.38 | 20 | 67.61 | 2.1 | 1.55 | 80 | 0.75 | 97.28 | 91.36 | 88.87 | 67.71 | 783.65 | 189.742 | 172.541 | 362.283 | 5.25 | 4.53
VFB 20180330 | CF Type 1 | 4.2 | 48.59 | 0.072 | 10 | 69.97 | 3.3 | 3.3 | 21.38 | 30.79 | BP Type 1 | 16.9 | 0.12 | 22.31 | 875 End-Plate | 199.44 | S Type 1 | 2.11 | 84.51 | M Tpye 1 | 84.51 | 1.2 | 101.41 | FF Type 2 | 62.6 | 571.02 | 1.65 | 3.38 | 20 | 67.61 | 2.1 | 1.55 | 80 | 0.75 | 97.36 | 91.36 | 88.94 | 67.09 | 776.37 | 189.786 | 174.159 | 363.945 | 5.25 | 4.54
VFB 20180330 | CF Type 1 | 4.2 | 48.59 | 0.072 | 10 | 69.97 | 3.3 | 3.3 | 21.38 | 30.79 | BP Type 1 | 16.9 | 0.12 | 22.31 | 875 End-Plate | 199.44 | S Type 1 | 2.11 | 84.51 | M Tpye 1 | 84.51 | 1.2 | 101.41 | FF Type 2 | 62.6 | 571.02 | 1.65 | 3.38 | 20 | 67.61 | 2.1 | 1.55 | 120 | 1.1 | 98.29 | 87.5 | 86 | 58.27 | 655.35 | 130.184 | 206.32 | 336.504 | 4.87 | 4.84
VFB 20180330 | CF Type 1 | 4.2 | 48.59 | 0.072 | 10 | 69.97 | 3.3 | 3.3 | 21.38 | 30.79 | BP Type 1 | 16.9 | 0.12 | 22.31 | 875 End-Plate | 199.44 | S Type 1 | 2.11 | 84.51 | M Tpye 1 | 84.51 | 1.2 | 101.41 | FF Type 2 | 62.6 | 571.02 | 1.65 | 3.38 | 20 | 67.61 | 2.1 | 1.55 | 120 | 1.1 | 98.22 | 87.52 | 85.96 | 58.06 | 653.09 | 130.187 | 207.032 | 337.22 | 4.87 | 4.84
VFB 20180330 | CF Type 1 | 4.2 | 48.59 | 0.072 | 10 | 69.97 | 3.3 | 3.3 | 21.38 | 30.79 | BP Type 1 | 16.9 | 0.12 | 22.31 | 875 End-Plate | 199.44 | S Type 1 | 2.11 | 84.51 | M Tpye 1 | 84.51 | 1.2 | 101.41 | FF Type 2 | 62.6 | 571.02 | 1.65 | 3.38 | 20 | 67.61 | 2.1 | 1.55 | 120 | 1.1 | 98.25 | 87.53 | 86 | 57.78 | 649.87 | 130.178 | 208.058 | 338.237 | 4.87 | 4.85
VFB 20180330 | CF Type 1 | 4.2 | 48.59 | 0.072 | 10 | 69.97 | 3.3 | 3.3 | 21.38 | 30.79 | BP Type 1 | 16.9 | 0.12 | 22.31 | 875 End-Plate | 199.44 | S Type 1 | 2.11 | 84.51 | M Tpye 1 | 84.51 | 1.2 | 101.41 | FF Type 2 | 62.6 | 571.02 | 1.65 | 3.38 | 20 | 67.61 | 2.1 | 1.55 | 160 | 1.42 | 98.56 | 83.82 | 82.61 | 48.17 | 525.85 | 100.598 | 257.13 | 357.728 | 4.61 | 5.18
VFB 20180330 | CF Type 1 | 4.2 | 48.59 | 0.072 | 10 | 69.97 | 3.3 | 3.3 | 21.38 | 30.79 | BP Type 1 | 16.9 | 0.12 | 22.31 | 875 End-Plate | 199.44 | S Type 1 | 2.11 | 84.51 | M Tpye 1 | 84.51 | 1.2 | 101.41 | FF Type 2 | 62.6 | 571.02 | 1.65 | 3.38 | 20 | 67.61 | 2.1 | 1.55 | 160 | 1.42 | 98.73 | 83.81 | 82.75 | 48.05 | 524.5 | 100.595 | 257.792 | 358.386 | 4.61 | 5.18
VFB 20180330 | CF Type 1 | 4.2 | 48.59 | 0.072 | 10 | 69.97 | 3.3 | 3.3 | 21.38 | 30.79 | BP Type 1 | 16.9 | 0.12 | 22.31 | 875 End-Plate | 199.44 | S Type 1 | 2.11 | 84.51 | M Tpye 1 | 84.51 | 1.2 | 101.41 | FF Type 2 | 62.6 | 571.02 | 1.65 | 3.38 | 20 | 67.61 | 2.1 | 1.55 | 160 | 1.42 | 98.66 | 83.8 | 82.68 | 47.85 | 522.28 | 100.61 | 258.888 | 359.498 | 4.61 | 5.19
VFB 20180330 | CF Type 1 | 4.2 | 48.59 | 0.072 | 10 | 69.97 | 3.3 | 3.3 | 21.38 | 30.79 | BP Type 1 | 16.9 | 0.12 | 22.31 | 875 End-Plate | 199.44 | S Type 1 | 2.11 | 84.51 | M Tpye 1 | 84.51 | 1.2 | 101.41 | FF Type 2 | 62.6 | 571.02 | 1.65 | 3.38 | 20 | 67.61 | 2.1 | 1.55 | 200 | 1.72 | 98.91 | 80.14 | 79.27 | 37.63 | 397.71 | 83.116 | 339.976 | 423.092 | 4.42 | 5.56
VFB 20180330 | CF Type 1 | 4.2 | 48.59 | 0.072 | 10 | 69.97 | 3.3 | 3.3 | 21.38 | 30.79 | BP Type 1 | 16.9 | 0.12 | 22.31 | 875 End-Plate | 199.44 | S Type 1 | 2.11 | 84.51 | M Tpye 1 | 84.51 | 1.2 | 101.41 | FF Type 2 | 62.6 | 571.02 | 1.65 | 3.38 | 20 | 67.61 | 2.1 | 1.55 | 200 | 1.72 | 98.96 | 80.17 | 79.33 | 37.72 | 398.75 | 83.092 | 339.084 | 422.176 | 4.42 | 5.56
VFB 20180330 | CF Type 1 | 4.2 | 48.59 | 0.072 | 10 | 69.97 | 3.3 | 3.3 | 21.38 | 30.79 | BP Type 1 | 16.9 | 0.12 | 22.31 | 875 End-Plate | 199.44 | S Type 1 | 2.11 | 84.51 | M Tpye 1 | 84.51 | 1.2 | 101.41 | FF Type 2 | 62.6 | 571.02 | 1.65 | 3.38 | 20 | 67.61 | 2.1 | 1.55 | 200 | 1.72 | 98.96 | 80.21 | 79.37 | 37.82 | 399.89 | 83.089 | 338.118 | 421.207 | 4.42 | 5.55
VFB 20180313 | CF Type 1 | 4.2 | 48.59 | 0.072 | 10 | 69.97 | 1.8 | 1.8 | 11.66 | 16.79 | BP Type 1 | 16.9 | 0.12 | 22.31 | 875 End-Plate | 199.44 | S Type 1 | 2.11 | 84.51 | M Tpye 1 | 84.51 | 1.2 | 101.41 | FF Type 2 | 62.6 | 557.03 | 1.65 | 3.38 | 20 | 67.61 | 1.5 | 1.55 | 80 | 0.72 | 97.72 | 86.44 | 84.47 | 65.45 | 725.65 | 193.266 | 186.331 | 379.597 | 5.26 | 4.67
VFB 20180313 | CF Type 1 | 4.2 | 48.59 | 0.072 | 10 | 69.97 | 1.8 | 1.8 | 11.66 | 16.79 | BP Type 1 | 16.9 | 0.12 | 22.31 | 875 End-Plate | 199.44 | S Type 1 | 2.11 | 84.51 | M Tpye 1 | 84.51 | 1.2 | 101.41 | FF Type 2 | 62.6 | 557.03 | 1.65 | 3.38 | 20 | 67.61 | 1.5 | 1.55 | 80 | 0.72 | 98.42 | 86.63 | 85.26 | 66.1 | 733.56 | 193.094 | 184.323 | 377.418 | 5.26 | 4.65
VFB 20180313 | CF Type 1 | 4.2 | 48.59 | 0.072 | 10 | 69.97 | 1.8 | 1.8 | 11.66 | 16.79 | BP Type 1 | 16.9 | 0.12 | 22.31 | 875 End-Plate | 199.44 | S Type 1 | 2.11 | 84.51 | M Tpye 1 | 84.51 | 1.2 | 101.41 | FF Type 2 | 62.6 | 557.03 | 1.65 | 3.38 | 20 | 67.61 | 1.5 | 1.55 | 80 | 0.72 | 98.52 | 86.74 | 85.46 | 66.3 | 736.13 | 192.972 | 183.679 | 376.651 | 5.26 | 4.64
VFB 20180313 | CF Type 1 | 4.2 | 48.59 | 0.072 | 10 | 69.97 | 1.8 | 1.8 | 11.66 | 16.79 | BP Type 1 | 16.9 | 0.12 | 22.31 | 875 End-Plate | 199.44 | S Type 1 | 2.11 | 84.51 | M Tpye 1 | 84.51 | 1.2 | 101.41 | FF Type 2 | 62.6 | 557.03 | 1.65 | 3.38 | 20 | 67.61 | 1.5 | 1.55 | 100 | 0.88 | 98.85 | 83.73 | 82.77 | 59.5 | 643.39 | 158.5 | 210.153 | 368.653 | 5.07 | 4.87
VFB 20180313 | CF Type 1 | 4.2 | 48.59 | 0.072 | 10 | 69.97 | 1.8 | 1.8 | 11.66 | 16.79 | BP Type 1 | 16.9 | 0.12 | 22.31 | 875 End-Plate | 199.44 | S Type 1 | 2.11 | 84.51 | M Tpye 1 | 84.51 | 1.2 | 101.41 | FF Type 2 | 62.6 | 557.03 | 1.65 | 3.38 | 20 | 67.61 | 1.5 | 1.55 | 100 | 0.88 | 98.81 | 83.88 | 82.88 | 59.81 | 647.56 | 158.31 | 208.8 | 367.11 | 5.06 | 4.86
VFB 20180313 | CF Type 1 | 4.2 | 48.59 | 0.072 | 10 | 69.97 | 1.8 | 1.8 | 11.66 | 16.79 | BP Type 1 | 16.9 | 0.12 | 22.31 | 875 End-Plate | 199.44 | S Type 1 | 2.11 | 84.51 | M Tpye 1 | 84.51 | 1.2 | 101.41 | FF Type 2 | 62.6 | 557.03 | 1.65 | 3.38 | 20 | 67.61 | 1.5 | 1.55 | 100 | 0.88 | 98.81 | 83.91 | 82.91 | 59.8 | 647.47 | 158.31 | 208.831 | 367.14 | 5.06 | 4.86
VFB 20180313 | CF Type 1 | 4.2 | 48.59 | 0.072 | 10 | 69.97 | 1.8 | 1.8 | 11.66 | 16.79 | BP Type 1 | 16.9 | 0.12 | 22.31 | 875 End-Plate | 199.44 | S Type 1 | 2.11 | 84.51 | M Tpye 1 | 84.51 | 1.2 | 101.41 | FF Type 2 | 62.6 | 557.03 | 1.65 | 3.38 | 20 | 67.61 | 1.5 | 1.55 | 120 | 1.03 | 99.07 | 81.03 | 80.27 | 52.65 | 555.38 | 135.422 | 243.456 | 378.878 | 4.91 | 5.1
VFB 20180313 | CF Type 1 | 4.2 | 48.59 | 0.072 | 10 | 69.97 | 1.8 | 1.8 | 11.66 | 16.79 | BP Type 1 | 16.9 | 0.12 | 22.31 | 875 End-Plate | 199.44 | S Type 1 | 2.11 | 84.51 | M Tpye 1 | 84.51 | 1.2 | 101.41 | FF Type 2 | 62.6 | 557.03 | 1.65 | 3.38 | 20 | 67.61 | 1.5 | 1.55 | 120 | 1.03 | 99.04 | 81.2 | 80.42 | 53.34 | 563.39 | 135.209 | 239.995 | 375.205 | 4.91 | 5.08
VFB 20180313 | CF Type 1 | 4.2 | 48.59 | 0.072 | 10 | 69.97 | 1.8 | 1.8 | 11.66 | 16.79 | BP Type 1 | 16.9 | 0.12 | 22.31 | 875 End-Plate | 199.44 | S Type 1 | 2.11 | 84.51 | M Tpye 1 | 84.51 | 1.2 | 101.41 | FF Type 2 | 62.6 | 557.03 | 1.65 | 3.38 | 20 | 67.61 | 1.5 | 1.55 | 120 | 1.03 | 99 | 81.32 | 80.51 | 53.74 | 568.02 | 135.153 | 238.04 | 373.193 | 4.91 | 5.06
VFB 20180313 | CF Type 1 | 4.2 | 48.59 | 0.072 | 10 | 69.97 | 1.8 | 1.8 | 11.66 | 16.79 | BP Type 1 | 16.9 | 0.12 | 22.31 | 875 End-Plate | 199.44 | S Type 1 | 2.11 | 84.51 | M Tpye 1 | 84.51 | 1.2 | 101.41 | FF Type 2 | 62.6 | 557.03 | 1.65 | 3.38 | 20 | 67.61 | 1.5 | 1.55 | 140 | 1.17 | 99.13 | 78.61 | 77.93 | 46.42 | 477.94 | 118.902 | 282.904 | 401.806 | 4.78 | 5.31
VFB 20180313 | CF Type 1 | 4.2 | 48.59 | 0.072 | 10 | 69.97 | 1.8 | 1.8 | 11.66 | 16.79 | BP Type 1 | 16.9 | 0.12 | 22.31 | 875 End-Plate | 199.44 | S Type 1 | 2.11 | 84.51 | M Tpye 1 | 84.51 | 1.2 | 101.41 | FF Type 2 | 62.6 | 557.03 | 1.65 | 3.38 | 20 | 67.61 | 1.5 | 1.55 | 140 | 1.17 | 99.06 | 78.63 | 77.89 | 46.61 | 479.93 | 118.886 | 281.734 | 400.62 | 4.78 | 5.31
VFB 20180313 | CF Type 1 | 4.2 | 48.59 | 0.072 | 10 | 69.97 | 1.8 | 1.8 | 11.66 | 16.79 | BP Type 1 | 16.9 | 0.12 | 22.31 | 875 End-Plate | 199.44 | S Type 1 | 2.11 | 84.51 | M Tpye 1 | 84.51 | 1.2 | 101.41 | FF Type 2 | 62.6 | 557.03 | 1.65 | 3.38 | 20 | 67.61 | 1.5 | 1.55 | 140 | 1.17 | 99.12 | 78.69 | 78 | 46.86 | 482.72 | 118.848 | 280.1 | 398.948 | 4.78 | 5.3
VFB 20180313 | CF Type 1 | 4.2 | 48.59 | 0.072 | 10 | 69.97 | 1.8 | 1.8 | 11.66 | 16.79 | BP Type 1 | 16.9 | 0.12 | 22.31 | 875 End-Plate | 199.44 | S Type 1 | 2.11 | 84.51 | M Tpye 1 | 84.51 | 1.2 | 101.41 | FF Type 2 | 62.6 | 557.03 | 1.65 | 3.38 | 20 | 67.61 | 1.5 | 1.55 | 160 | 1.3 | 99.23 | 76.04 | 75.45 | 39.16 | 392.9 | 106.769 | 344.136 | 450.905 | 4.67 | 5.58
VFB 20180313 | CF Type 1 | 4.2 | 48.59 | 0.072 | 10 | 69.97 | 1.8 | 1.8 | 11.66 | 16.79 | BP Type 1 | 16.9 | 0.12 | 22.31 | 875 End-Plate | 199.44 | S Type 1 | 2.11 | 84.51 | M Tpye 1 | 84.51 | 1.2 | 101.41 | FF Type 2 | 62.6 | 557.03 | 1.65 | 3.38 | 20 | 67.61 | 1.5 | 1.55 | 160 | 1.31 | 99.26 | 76.13 | 75.57 | 39.51 | 396.78 | 106.685 | 340.773 | 447.458 | 4.67 | 5.56
VFB 20180313 | CF Type 1 | 4.2 | 48.59 | 0.072 | 10 | 69.97 | 1.8 | 1.8 | 11.66 | 16.79 | BP Type 1 | 16.9 | 0.12 | 22.31 | 875 End-Plate | 199.44 | S Type 1 | 2.11 | 84.51 | M Tpye 1 | 84.51 | 1.2 | 101.41 | FF Type 2 | 62.6 | 557.03 | 1.65 | 3.38 | 20 | 67.61 | 1.5 | 1.55 | 160 | 1.31 | 99.3 | 76.21 | 75.67 | 39.78 | 399.74 | 106.608 | 338.248 | 444.857 | 4.67 | 5.55
VFB 20171215 | CF Type 1 | 3 | 34.51 | 0.072 | 10 | 49.69 | 3.3 | 3.3 | 21.38 | 30.79 | BP Type 1 | 16.9 | 0.12 | 22.31 | 875 End-Plate | 199.44 | S Type 1 | 2.11 | 84.51 | M Tpye 1 | 84.51 | 1.2 | 101.41 | FF Type 2 | 62.6 | 550.74 | 1.65 | 3.38 | 20 | 67.61 | 1.5 | 1.55 | 80 | 0.75 | 94.87 | 89.91 | 85.29 | 65.46 | 757.72 | 183.242 | 178.444 | 361.686 | 5.21 | 4.59
VFB 20171215 | CF Type 1 | 3 | 34.51 | 0.072 | 10 | 49.69 | 3.3 | 3.3 | 21.38 | 30.79 | BP Type 1 | 16.9 | 0.12 | 22.31 | 875 End-Plate | 199.44 | S Type 1 | 2.11 | 84.51 | M Tpye 1 | 84.51 | 1.2 | 101.41 | FF Type 2 | 62.6 | 550.74 | 1.65 | 3.38 | 20 | 67.61 | 1.5 | 1.55 | 80 | 0.75 | 94.12 | 89.71 | 84.43 | 64.79 | 749.47 | 183.362 | 180.41 | 363.771 | 5.21 | 4.61
VFB 20171215 | CF Type 1 | 3 | 34.51 | 0.072 | 10 | 49.69 | 3.3 | 3.3 | 21.38 | 30.79 | BP Type 1 | 16.9 | 0.12 | 22.31 | 875 End-Plate | 199.44 | S Type 1 | 2.11 | 84.51 | M Tpye 1 | 84.51 | 1.2 | 101.41 | FF Type 2 | 62.6 | 550.74 | 1.65 | 3.38 | 20 | 67.61 | 1.5 | 1.55 | 120 | 1.09 | 98.26 | 84.74 | 83.26 | 48.71 | 542.9 | 126.693 | 249.052 | 375.745 | 4.84 | 5.13
VFB 20171215 | CF Type 1 | 3 | 34.51 | 0.072 | 10 | 49.69 | 3.3 | 3.3 | 21.38 | 30.79 | BP Type 1 | 16.9 | 0.12 | 22.31 | 875 End-Plate | 199.44 | S Type 1 | 2.11 | 84.51 | M Tpye 1 | 84.51 | 1.2 | 101.41 | FF Type 2 | 62.6 | 550.74 | 1.65 | 3.38 | 20 | 67.61 | 1.5 | 1.55 | 120 | 1.09 | 98.28 | 84.67 | 83.21 | 48.2 | 537.11 | 126.715 | 251.737 | 378.452 | 4.84 | 5.15
VFB 20171215 | CF Type 1 | 3 | 34.51 | 0.072 | 10 | 49.69 | 3.3 | 3.3 | 21.38 | 30.79 | BP Type 1 | 16.9 | 0.12 | 22.31 | 875 End-Plate | 199.44 | S Type 1 | 2.11 | 84.51 | M Tpye 1 | 84.51 | 1.2 | 101.41 | FF Type 2 | 62.6 | 550.74 | 1.65 | 3.38 | 20 | 67.61 | 1.5 | 1.55 | 120 | 1.09 | 98.39 | 84.61 | 83.25 | 47.81 | 532.62 | 126.766 | 253.858 | 380.624 | 4.84 | 5.16
VFB 20171215 | CF Type 1 | 3 | 34.51 | 0.072 | 10 | 49.69 | 3.3 | 3.3 | 21.38 | 30.79 | BP Type 1 | 16.9 | 0.12 | 22.31 | 875 End-Plate | 199.44 | S Type 1 | 2.11 | 84.51 | M Tpye 1 | 84.51 | 1.2 | 101.41 | FF Type 2 | 62.6 | 550.74 | 1.65 | 3.38 | 20 | 67.61 | 1.5 | 1.55 | 160 | 1.39 | 98.97 | 79.67 | 78.85 | 29.64 | 316.05 | 99.321 | 427.816 | 527.138 | 4.6 | 5.85
VFB 20171215 | CF Type 1 | 3 | 34.51 | 0.072 | 10 | 49.69 | 3.3 | 3.3 | 21.38 | 30.79 | BP Type 1 | 16.9 | 0.12 | 22.31 | 875 End-Plate | 199.44 | S Type 1 | 2.11 | 84.51 | M Tpye 1 | 84.51 | 1.2 | 101.41 | FF Type 2 | 62.6 | 550.74 | 1.65 | 3.38 | 20 | 67.61 | 1.5 | 1.55 | 160 | 1.39 | 98.97 | 79.74 | 78.91 | 29.88 | 318.81 | 99.281 | 424.113 | 523.394 | 4.6 | 5.84
VFB 20171215 | CF Type 1 | 3 | 34.51 | 0.072 | 10 | 49.69 | 3.3 | 3.3 | 21.38 | 30.79 | BP Type 1 | 16.9 | 0.12 | 22.31 | 875 End-Plate | 199.44 | S Type 1 | 2.11 | 84.51 | M Tpye 1 | 84.51 | 1.2 | 101.41 | FF Type 2 | 62.6 | 550.74 | 1.65 | 3.38 | 20 | 67.61 | 1.5 | 1.55 | 160 | 1.39 | 98.86 | 79.78 | 78.87 | 30.08 | 321.07 | 99.239 | 421.13 | 520.37 | 4.6 | 5.83
VFB 20171215 | CF Type 1 | 3 | 34.51 | 0.072 | 10 | 49.69 | 3.3 | 3.3 | 21.38 | 30.79 | BP Type 1 | 16.9 | 0.12 | 22.31 | 875 End-Plate | 199.44 | S Type 1 | 2.11 | 84.51 | M Tpye 1 | 84.51 | 1.2 | 101.41 | FF Type 2 | 62.6 | 550.74 | 1.65 | 3.38 | 20 | 67.61 | 1.5 | 1.55 | 80 | 0.74 | 97.39 | 89.03 | 86.7 | 65.82 | 747.84 | 186.438 | 180.802 | 367.24 | 5.23 | 4.61
VFB 20171215 | CF Type 1 | 3 | 34.51 | 0.072 | 10 | 49.69 | 3.3 | 3.3 | 21.38 | 30.79 | BP Type 1 | 16.9 | 0.12 | 22.31 | 875 End-Plate | 199.44 | S Type 1 | 2.11 | 84.51 | M Tpye 1 | 84.51 | 1.2 | 101.41 | FF Type 2 | 62.6 | 550.74 | 1.65 | 3.38 | 20 | 67.61 | 1.5 | 1.55 | 80 | 0.74 | 98.08 | 89.02 | 87.31 | 65.8 | 747.51 | 186.47 | 180.883 | 367.353 | 5.23 | 4.61
VFB 20171215 | CF Type 1 | 3 | 34.51 | 0.072 | 10 | 49.69 | 3.3 | 3.3 | 21.38 | 30.79 | BP Type 1 | 16.9 | 0.12 | 22.31 | 875 End-Plate | 199.44 | S Type 1 | 2.11 | 84.51 | M Tpye 1 | 84.51 | 1.2 | 101.41 | FF Type 2 | 62.6 | 550.74 | 1.65 | 3.38 | 20 | 67.61 | 1.5 | 1.55 | 80 | 0.74 | 98.24 | 89.02 | 87.45 | 65.65 | 745.69 | 186.492 | 181.323 | 367.815 | 5.23 | 4.62
VFB 20171215 | CF Type 1 | 3 | 34.51 | 0.072 | 10 | 49.69 | 3.3 | 3.3 | 21.38 | 30.79 | BP Type 1 | 16.9 | 0.12 | 22.31 | 875 End-Plate | 199.44 | S Type 1 | 2.11 | 84.51 | M Tpye 1 | 84.51 | 1.2 | 101.41 | FF Type 2 | 62.6 | 550.74 | 1.65 | 3.38 | 20 | 67.61 | 1.5 | 1.55 | 120 | 1.07 | 98.93 | 84.17 | 83.27 | 53.17 | 581.1 | 129.21 | 232.682 | 361.892 | 4.86 | 5.03
VFB 20171215 | CF Type 1 | 3 | 34.51 | 0.072 | 10 | 49.69 | 3.3 | 3.3 | 21.38 | 30.79 | BP Type 1 | 16.9 | 0.12 | 22.31 | 875 End-Plate | 199.44 | S Type 1 | 2.11 | 84.51 | M Tpye 1 | 84.51 | 1.2 | 101.41 | FF Type 2 | 62.6 | 550.74 | 1.65 | 3.38 | 20 | 67.61 | 1.5 | 1.55 | 120 | 1.07 | 98.82 | 84.23 | 83.24 | 53.27 | 582.34 | 129.154 | 232.185 | 361.338 | 4.86 | 5.03
VFB 20171215 | CF Type 1 | 3 | 34.51 | 0.072 | 10 | 49.69 | 3.3 | 3.3 | 21.38 | 30.79 | BP Type 1 | 16.9 | 0.12 | 22.31 | 875 End-Plate | 199.44 | S Type 1 | 2.11 | 84.51 | M Tpye 1 | 84.51 | 1.2 | 101.41 | FF Type 2 | 62.6 | 550.74 | 1.65 | 3.38 | 20 | 67.61 | 1.5 | 1.55 | 120 | 1.07 | 98.86 | 84.27 | 83.31 | 53.3 | 582.92 | 129.133 | 231.955 | 361.088 | 4.86 | 5.02
VFB 20171215 | CF Type 1 | 3 | 34.51 | 0.072 | 10 | 49.69 | 3.3 | 3.3 | 21.38 | 30.79 | BP Type 1 | 16.9 | 0.12 | 22.31 | 875 End-Plate | 199.44 | S Type 1 | 2.11 | 84.51 | M Tpye 1 | 84.51 | 1.2 | 101.41 | FF Type 2 | 62.6 | 550.74 | 1.65 | 3.38 | 20 | 67.61 | 1.5 | 1.55 | 160 | 1.36 | 99.16 | 79.65 | 78.98 | 39.9 | 418.94 | 100.882 | 322.744 | 423.626 | 4.61 | 5.49
VFB 20171215 | CF Type 1 | 3 | 34.51 | 0.072 | 10 | 49.69 | 3.3 | 3.3 | 21.38 | 30.79 | BP Type 1 | 16.9 | 0.12 | 22.31 | 875 End-Plate | 199.44 | S Type 1 | 2.11 | 84.51 | M Tpye 1 | 84.51 | 1.2 | 101.41 | FF Type 2 | 62.6 | 550.74 | 1.65 | 3.38 | 20 | 67.61 | 1.5 | 1.55 | 160 | 1.37 | 99.41 | 79.74 | 79.27 | 40.35 | 423.96 | 100.808 | 318.927 | 419.735 | 4.61 | 5.48
VFB 20171215 | CF Type 1 | 3 | 34.51 | 0.072 | 10 | 49.69 | 3.3 | 3.3 | 21.38 | 30.79 | BP Type 1 | 16.9 | 0.12 | 22.31 | 875 End-Plate | 199.44 | S Type 1 | 2.11 | 84.51 | M Tpye 1 | 84.51 | 1.2 | 101.41 | FF Type 2 | 62.6 | 550.74 | 1.65 | 3.38 | 20 | 67.61 | 1.5 | 1.55 | 160 | 1.37 | 99.25 | 79.82 | 79.22 | 40.6 | 426.79 | 100.756 | 316.811 | 417.567 | 4.61 | 5.47
VFB 20171215 | CF Type 1 | 3 | 34.51 | 0.072 | 10 | 49.69 | 3.3 | 3.3 | 21.38 | 30.79 | BP Type 1 | 16.9 | 0.12 | 22.31 | 875 End-Plate | 199.44 | S Type 1 | 2.11 | 84.51 | M Tpye 1 | 84.51 | 1.2 | 101.41 | FF Type 2 | 62.6 | 550.74 | 1.65 | 3.38 | 20 | 67.61 | 1.5 | 1.55 | 200 | 1.63 | 99.57 | 75.32 | 75 | 27.12 | 266.01 | 84.247 | 508.293 | 592.539 | 4.43 | 6.06
VFB 20171215 | CF Type 1 | 3 | 34.51 | 0.072 | 10 | 49.69 | 3.3 | 3.3 | 21.38 | 30.79 | BP Type 1 | 16.9 | 0.12 | 22.31 | 875 End-Plate | 199.44 | S Type 1 | 2.11 | 84.51 | M Tpye 1 | 84.51 | 1.2 | 101.41 | FF Type 2 | 62.6 | 550.74 | 1.65 | 3.38 | 20 | 67.61 | 1.5 | 1.55 | 200 | 1.64 | 99.43 | 75.46 | 75.03 | 27.61 | 272.8 | 84.133 | 495.634 | 579.767 | 4.43 | 6.03
VFB 20171215 | CF Type 1 | 3 | 34.51 | 0.072 | 10 | 49.69 | 3.3 | 3.3 | 21.38 | 30.79 | BP Type 1 | 16.9 | 0.12 | 22.31 | 875 End-Plate | 199.44 | S Type 1 | 2.11 | 84.51 | M Tpye 1 | 84.51 | 1.2 | 101.41 | FF Type 2 | 62.6 | 550.74 | 1.65 | 3.38 | 20 | 67.61 | 1.5 | 1.55 | 200 | 1.64 | 99.58 | 75.6 | 75.28 | 28.2 | 278.08 | 84.027 | 486.231 | 570.257 | 4.43 | 6.01
VFB 20160115 | CF Type 1 | 3 | 34.51 | 0.072 | 10 | 49.69 | 0 | 0 | 0 | 0 | BP Type 1 | 16.9 | 0.12 | 22.31 | 875 End-Plate | 199.44 | S Type 2 | 1.41 | 56.34 | M Tpye 2 | 1183.1 | 1.2 | 1419.72 | FF Type 3 | 62.6 | 1810.09 | 1.5 | 3.07 | 15 | 46.09 | 1.5 | 1.55 | 80 | 0.75 | 95.56 | 90.55 | 86.54 | 83.32 | 657.15 | 599.976 | 140.287 | 740.263 | 6.4 | 4.1
VFB 20160115 | CF Type 1 | 3 | 34.51 | 0.072 | 10 | 49.69 | 0 | 0 | 0 | 0 | BP Type 1 | 16.9 | 0.12 | 22.31 | 875 End-Plate | 199.44 | S Type 2 | 1.41 | 56.34 | M Tpye 2 | 1183.1 | 1.2 | 1419.72 | FF Type 3 | 62.6 | 1810.09 | 1.5 | 3.07 | 15 | 46.09 | 1.5 | 1.55 | 80 | 0.75 | 96.19 | 90.62 | 87.17 | 83.59 | 659.02 | 600.185 | 139.888 | 740.073 | 6.4 | 4.09
VFB 20160115 | CF Type 1 | 3 | 34.51 | 0.072 | 10 | 49.69 | 0 | 0 | 0 | 0 | BP Type 1 | 16.9 | 0.12 | 22.31 | 875 End-Plate | 199.44 | S Type 2 | 1.41 | 56.34 | M Tpye 2 | 1183.1 | 1.2 | 1419.72 | FF Type 3 | 62.6 | 1810.09 | 1.5 | 3.07 | 15 | 46.09 | 1.5 | 1.55 | 80 | 0.75 | 96.15 | 90.58 | 87.09 | 83.26 | 655.93 | 600.669 | 140.548 | 741.217 | 6.4 | 4.1
VFB 20160115 | CF Type 1 | 3 | 34.51 | 0.072 | 10 | 49.69 | 0 | 0 | 0 | 0 | BP Type 1 | 16.9 | 0.12 | 22.31 | 875 End-Plate | 199.44 | S Type 2 | 1.41 | 56.34 | M Tpye 2 | 1183.1 | 1.2 | 1419.72 | FF Type 3 | 62.6 | 1810.09 | 1.5 | 3.07 | 15 | 46.09 | 1.5 | 1.55 | 100 | 0.93 | 95.27 | 88.54 | 84.35 | 77.37 | 599.74 | 488.422 | 153.716 | 642.138 | 6.19 | 4.3
VFB 20160115 | CF Type 1 | 3 | 34.51 | 0.072 | 10 | 49.69 | 0 | 0 | 0 | 0 | BP Type 1 | 16.9 | 0.12 | 22.31 | 875 End-Plate | 199.44 | S Type 2 | 1.41 | 56.34 | M Tpye 2 | 1183.1 | 1.2 | 1419.72 | FF Type 3 | 62.6 | 1810.09 | 1.5 | 3.07 | 15 | 46.09 | 1.5 | 1.55 | 100 | 0.93 | 96.71 | 88.38 | 85.47 | 77.03 | 596.73 | 488.747 | 154.49 | 643.237 | 6.19 | 4.31
VFB 20160115 | CF Type 1 | 3 | 34.51 | 0.072 | 10 | 49.69 | 0 | 0 | 0 | 0 | BP Type 1 | 16.9 | 0.12 | 22.31 | 875 End-Plate | 199.44 | S Type 2 | 1.41 | 56.34 | M Tpye 2 | 1183.1 | 1.2 | 1419.72 | FF Type 3 | 62.6 | 1810.09 | 1.5 | 3.07 | 15 | 46.09 | 1.5 | 1.55 | 100 | 0.93 | 96.63 | 88.31 | 85.34 | 76.75 | 594.17 | 489.055 | 155.156 | 644.211 | 6.19 | 4.32
VFB 20160115 | CF Type 1 | 3 | 34.51 | 0.072 | 10 | 49.69 | 0 | 0 | 0 | 0 | BP Type 1 | 16.9 | 0.12 | 22.31 | 875 End-Plate | 199.44 | S Type 2 | 1.41 | 56.34 | M Tpye 2 | 1183.1 | 1.2 | 1419.72 | FF Type 3 | 62.6 | 1810.09 | 1.5 | 3.07 | 15 | 46.09 | 1.5 | 1.55 | 100 | 0.92 | 96.46 | 88.24 | 85.12 | 76.44 | 591.43 | 489.334 | 155.875 | 645.209 | 6.19 | 4.33
VFB 20160115 | CF Type 1 | 3 | 34.51 | 0.072 | 10 | 49.69 | 0 | 0 | 0 | 0 | BP Type 1 | 16.9 | 0.12 | 22.31 | 875 End-Plate | 199.44 | S Type 2 | 1.41 | 56.34 | M Tpye 2 | 1183.1 | 1.2 | 1419.72 | FF Type 3 | 62.6 | 1810.09 | 1.5 | 3.07 | 15 | 46.09 | 1.5 | 1.55 | 120 | 1.09 | 95.3 | 86.23 | 82.17 | 70.31 | 534.93 | 414.727 | 172.34 | 587.067 | 6.03 | 4.53
VFB 20160115 | CF Type 1 | 3 | 34.51 | 0.072 | 10 | 49.69 | 0 | 0 | 0 | 0 | BP Type 1 | 16.9 | 0.12 | 22.31 | 875 End-Plate | 199.44 | S Type 2 | 1.41 | 56.34 | M Tpye 2 | 1183.1 | 1.2 | 1419.72 | FF Type 3 | 62.6 | 1810.09 | 1.5 | 3.07 | 15 | 46.09 | 1.5 | 1.55 | 120 | 1.09 | 96.78 | 86.12 | 83.35 | 70.25 | 534.22 | 414.901 | 172.568 | 587.469 | 6.03 | 4.53
VFB 20160115 | CF Type 1 | 3 | 34.51 | 0.072 | 10 | 49.69 | 0 | 0 | 0 | 0 | BP Type 1 | 16.9 | 0.12 | 22.31 | 875 End-Plate | 199.44 | S Type 2 | 1.41 | 56.34 | M Tpye 2 | 1183.1 | 1.2 | 1419.72 | FF Type 3 | 62.6 | 1810.09 | 1.5 | 3.07 | 15 | 46.09 | 1.5 | 1.55 | 120 | 1.09 | 96.63 | 86.09 | 83.19 | 70.25 | 534.04 | 415.056 | 172.625 | 587.682 | 6.03 | 4.53
VFB 20160115 | CF Type 1 | 3 | 34.51 | 0.072 | 10 | 49.69 | 0 | 0 | 0 | 0 | BP Type 1 | 16.9 | 0.12 | 22.31 | 875 End-Plate | 199.44 | S Type 2 | 1.41 | 56.34 | M Tpye 2 | 1183.1 | 1.2 | 1419.72 | FF Type 3 | 62.6 | 1810.09 | 1.5 | 3.07 | 15 | 46.09 | 1.5 | 1.55 | 120 | 1.09 | 96.63 | 86.05 | 83.15 | 70.29 | 534.04 | 415.262 | 172.627 | 587.889 | 6.03 | 4.53
VFB 20160115 | CF Type 1 | 3 | 34.51 | 0.072 | 10 | 49.69 | 0 | 0 | 0 | 0 | BP Type 1 | 16.9 | 0.12 | 22.31 | 875 End-Plate | 199.44 | S Type 2 | 1.41 | 56.34 | M Tpye 2 | 1183.1 | 1.2 | 1419.72 | FF Type 3 | 62.6 | 1810.09 | 1.5 | 3.07 | 15 | 46.09 | 1.5 | 1.55 | 140 | 1.25 | 95.8 | 84.03 | 80.5 | 64.22 | 479.37 | 362.356 | 192.316 | 554.672 | 5.89 | 4.72
VFB 20160115 | CF Type 1 | 3 | 34.51 | 0.072 | 10 | 49.69 | 0 | 0 | 0 | 0 | BP Type 1 | 16.9 | 0.12 | 22.31 | 875 End-Plate | 199.44 | S Type 2 | 1.41 | 56.34 | M Tpye 2 | 1183.1 | 1.2 | 1419.72 | FF Type 3 | 62.6 | 1810.09 | 1.5 | 3.07 | 15 | 46.09 | 1.5 | 1.55 | 140 | 1.25 | 96.76 | 84.02 | 81.3 | 64.7 | 482.91 | 362.365 | 190.906 | 553.271 | 5.89 | 4.71
VFB 20130228 | CF Type 2 | 4 | 320.42 | 0.064 | 5 | 205.07 | 3 | 3 | 19.44 | 12.44 | BP Type 1 | 16.9 | 0.12 | 12.17 | 875 End-Plate | 199.44 | S Type 2 | 1.41 | 28.17 | M Tpye 1 | 84.51 | 0.6 | 50.7 | FF Type 4 | 31.3 | 539.29 | 1.5 | 3.07 | 15 | 46.09 | 4 | 1.55 | 80 | 0.31 | 97.61 | 91.1 | 88.93 | 60.45 | 478.73 | 434.898 | 192.571 | 627.469 | 6.08 | 4.72
VFB 20130228 | CF Type 2 | 4 | 320.42 | 0.064 | 5 | 205.07 | 3 | 3 | 19.44 | 12.44 | BP Type 1 | 16.9 | 0.12 | 12.17 | 875 End-Plate | 199.44 | S Type 2 | 1.41 | 28.17 | M Tpye 1 | 84.51 | 0.6 | 50.7 | FF Type 4 | 31.3 | 539.29 | 1.5 | 3.07 | 15 | 46.09 | 4 | 1.55 | 80 | 0.31 | 97.83 | 91.07 | 89.1 | 60.04 | 475.21 | 435.141 | 193.996 | 629.137 | 6.08 | 4.74
VFB 20130228 | CF Type 2 | 4 | 320.42 | 0.064 | 5 | 205.07 | 3 | 3 | 19.44 | 12.44 | BP Type 1 | 16.9 | 0.12 | 12.17 | 875 End-Plate | 199.44 | S Type 2 | 1.41 | 28.17 | M Tpye 1 | 84.51 | 0.6 | 50.7 | FF Type 4 | 31.3 | 539.29 | 1.5 | 3.07 | 15 | 46.09 | 4 | 1.55 | 100 | 0.38 | 98.53 | 89.05 | 87.74 | 56.56 | 441.11 | 353.353 | 208.995 | 562.348 | 5.87 | 4.86
VFB 20130228 | CF Type 2 | 4 | 320.42 | 0.064 | 5 | 205.07 | 3 | 3 | 19.44 | 12.44 | BP Type 1 | 16.9 | 0.12 | 12.17 | 875 End-Plate | 199.44 | S Type 2 | 1.41 | 28.17 | M Tpye 1 | 84.51 | 0.6 | 50.7 | FF Type 4 | 31.3 | 539.29 | 1.5 | 3.07 | 15 | 46.09 | 4 | 1.55 | 100 | 0.38 | 98.43 | 89.05 | 87.66 | 56.28 | 438.81 | 353.435 | 210.089 | 563.524 | 5.87 | 4.87
VFB 20130228 | CF Type 2 | 4 | 320.42 | 0.064 | 5 | 205.07 | 3 | 3 | 19.44 | 12.44 | BP Type 1 | 16.9 | 0.12 | 12.17 | 875 End-Plate | 199.44 | S Type 2 | 1.41 | 28.17 | M Tpye 1 | 84.51 | 0.6 | 50.7 | FF Type 4 | 31.3 | 539.29 | 1.5 | 3.07 | 15 | 46.09 | 4 | 1.55 | 100 | 0.38 | 98.62 | 89.01 | 87.78 | 56.11 | 437.4 | 353.503 | 210.765 | 564.269 | 5.87 | 4.87
VFB 20130228 | CF Type 2 | 4 | 320.42 | 0.064 | 5 | 205.07 | 3 | 3 | 19.44 | 12.44 | BP Type 1 | 16.9 | 0.12 | 12.17 | 875 End-Plate | 199.44 | S Type 2 | 1.41 | 28.17 | M Tpye 1 | 84.51 | 0.6 | 50.7 | FF Type 4 | 31.3 | 539.29 | 1.5 | 3.07 | 15 | 46.09 | 4 | 1.55 | 120 | 0.45 | 98.77 | 87.1 | 86.03 | 52.47 | 403.03 | 298.931 | 228.739 | 527.67 | 5.7 | 5
VFB 20130228 | CF Type 2 | 4 | 320.42 | 0.064 | 5 | 205.07 | 3 | 3 | 19.44 | 12.44 | BP Type 1 | 16.9 | 0.12 | 12.17 | 875 End-Plate | 199.44 | S Type 2 | 1.41 | 28.17 | M Tpye 1 | 84.51 | 0.6 | 50.7 | FF Type 4 | 31.3 | 539.29 | 1.5 | 3.07 | 15 | 46.09 | 4 | 1.55 | 120 | 0.45 | 98.73 | 87.1 | 85.99 | 52.25 | 401.27 | 298.98 | 229.743 | 528.723 | 5.7 | 5.01
VFB 20130228 | CF Type 2 | 4 | 320.42 | 0.064 | 5 | 205.07 | 3 | 3 | 19.44 | 12.44 | BP Type 1 | 16.9 | 0.12 | 12.17 | 875 End-Plate | 199.44 | S Type 2 | 1.41 | 28.17 | M Tpye 1 | 84.51 | 0.6 | 50.7 | FF Type 4 | 31.3 | 539.29 | 1.5 | 3.07 | 15 | 46.09 | 4 | 1.55 | 120 | 0.45 | 98.81 | 87.05 | 86.02 | 51.99 | 399.24 | 299.061 | 230.914 | 529.975 | 5.7 | 5.02
VFB 20130228 | CF Type 2 | 4 | 320.42 | 0.064 | 5 | 205.07 | 3 | 3 | 19.44 | 12.44 | BP Type 1 | 16.9 | 0.12 | 12.17 | 875 End-Plate | 199.44 | S Type 2 | 1.41 | 28.17 | M Tpye 1 | 84.51 | 0.6 | 50.7 | FF Type 4 | 31.3 | 539.29 | 1.5 | 3.07 | 15 | 46.09 | 4 | 1.55 | 140 | 0.52 | 99 | 85.14 | 84.29 | 47.85 | 361.91 | 260.249 | 254.728 | 514.977 | 5.56 | 5.16
VFB 20130228 | CF Type 2 | 4 | 320.42 | 0.064 | 5 | 205.07 | 3 | 3 | 19.44 | 12.44 | BP Type 1 | 16.9 | 0.12 | 12.17 | 875 End-Plate | 199.44 | S Type 2 | 1.41 | 28.17 | M Tpye 1 | 84.51 | 0.6 | 50.7 | FF Type 4 | 31.3 | 539.29 | 1.5 | 3.07 | 15 | 46.09 | 4 | 1.55 | 140 | 0.52 | 98.97 | 85.15 | 84.27 | 47.78 | 361.41 | 260.261 | 255.084 | 515.345 | 5.56 | 5.17
VFB 20130228 | CF Type 2 | 4 | 320.42 | 0.064 | 5 | 205.07 | 3 | 3 | 19.44 | 12.44 | BP Type 1 | 16.9 | 0.12 | 12.17 | 875 End-Plate | 199.44 | S Type 2 | 1.41 | 28.17 | M Tpye 1 | 84.51 | 0.6 | 50.7 | FF Type 4 | 31.3 | 539.29 | 1.5 | 3.07 | 15 | 46.09 | 4 | 1.55 | 140 | 0.52 | 98.94 | 85.16 | 84.26 | 47.68 | 360.59 | 260.26 | 255.664 | 515.924 | 5.56 | 5.17
VFB 20130228 | CF Type 2 | 4 | 320.42 | 0.064 | 5 | 205.07 | 3 | 3 | 19.44 | 12.44 | BP Type 1 | 16.9 | 0.12 | 12.17 | 875 End-Plate | 199.44 | S Type 2 | 1.41 | 28.17 | M Tpye 1 | 84.51 | 0.6 | 50.7 | FF Type 4 | 31.3 | 539.29 | 1.5 | 3.07 | 15 | 46.09 | 4 | 1.55 | 160 | 0.58 | 99.06 | 83.28 | 82.49 | 43.16 | 321.35 | 231.303 | 286.881 | 518.184 | 5.44 | 5.33
VFB 20130228 | CF Type 2 | 4 | 320.42 | 0.064 | 5 | 205.07 | 3 | 3 | 19.44 | 12.44 | BP Type 1 | 16.9 | 0.12 | 12.17 | 875 End-Plate | 199.44 | S Type 2 | 1.41 | 28.17 | M Tpye 1 | 84.51 | 0.6 | 50.7 | FF Type 4 | 31.3 | 539.29 | 1.5 | 3.07 | 15 | 46.09 | 4 | 1.55 | 160 | 0.58 | 98.95 | 83.25 | 82.38 | 43.01 | 320.17 | 231.369 | 287.938 | 519.307 | 5.44 | 5.34
VFB 20130228 | CF Type 2 | 4 | 320.42 | 0.064 | 5 | 205.07 | 3 | 3 | 19.44 | 12.44 | BP Type 1 | 16.9 | 0.12 | 12.17 | 875 End-Plate | 199.44 | S Type 2 | 1.41 | 28.17 | M Tpye 1 | 84.51 | 0.6 | 50.7 | FF Type 4 | 31.3 | 539.29 | 1.5 | 3.07 | 15 | 46.09 | 4 | 1.55 | 160 | 0.58 | 99.05 | 83.22 | 82.44 | 42.84 | 318.89 | 231.375 | 289.093 | 520.469 | 5.44 | 5.34
VFB 20130228 | CF Type 2 | 4 | 320.42 | 0.064 | 5 | 205.07 | 3 | 3 | 19.44 | 12.44 | BP Type 1 | 16.9 | 0.12 | 12.17 | 875 End-Plate | 199.44 | S Type 2 | 1.41 | 28.17 | M Tpye 1 | 84.51 | 0.6 | 50.7 | FF Type 4 | 31.3 | 539.29 | 1.5 | 3.07 | 15 | 46.09 | 4 | 1.55 | 180 | 0.64 | 96.82 | 81.42 | 78.83 | 37.9 | 277.51 | 209.078 | 332.204 | 541.282 | 5.34 | 5.53
VFB 20130228 | CF Type 2 | 4 | 320.42 | 0.064 | 5 | 205.07 | 3 | 3 | 19.44 | 12.44 | BP Type 1 | 16.9 | 0.12 | 12.17 | 875 End-Plate | 199.44 | S Type 2 | 1.41 | 28.17 | M Tpye 1 | 84.51 | 0.6 | 50.7 | FF Type 4 | 31.3 | 539.29 | 1.5 | 3.07 | 15 | 46.09 | 4 | 1.55 | 180 | 0.64 | 99.23 | 81.36 | 80.73 | 37.94 | 277.87 | 209.028 | 331.775 | 540.803 | 5.34 | 5.53
VFB 20130228 | CF Type 2 | 4 | 320.42 | 0.064 | 5 | 205.07 | 3 | 3 | 19.44 | 12.44 | BP Type 1 | 16.9 | 0.12 | 12.17 | 875 End-Plate | 199.44 | S Type 2 | 1.41 | 28.17 | M Tpye 1 | 84.51 | 0.6 | 50.7 | FF Type 4 | 31.3 | 539.29 | 1.5 | 3.07 | 15 | 46.09 | 4 | 1.55 | 180 | 0.64 | 99.22 | 81.36 | 80.73 | 37.92 | 277.7 | 209.039 | 331.975 | 541.014 | 5.34 | 5.53
VFB 20130228 | CF Type 2 | 4 | 320.42 | 0.064 | 5 | 205.07 | 3 | 3 | 19.44 | 12.44 | BP Type 1 | 16.9 | 0.12 | 12.17 | 875 End-Plate | 199.44 | S Type 2 | 1.41 | 28.17 | M Tpye 1 | 84.51 | 0.6 | 50.7 | FF Type 4 | 31.3 | 539.29 | 1.5 | 3.07 | 15 | 46.09 | 4 | 1.55 | 180 | 0.64 | 99.11 | 81.36 | 80.64 | 37.75 | 276.44 | 209.053 | 333.488 | 542.541 | 5.34 | 5.54
VFB 20130228 | CF Type 2 | 4 | 320.42 | 0.064 | 5 | 205.07 | 3 | 3 | 19.44 | 12.44 | BP Type 1 | 16.9 | 0.12 | 12.17 | 875 End-Plate | 199.44 | S Type 2 | 1.41 | 28.17 | M Tpye 1 | 84.51 | 0.6 | 50.7 | FF Type 4 | 31.3 | 539.29 | 1.5 | 3.07 | 15 | 46.09 | 4 | 1.55 | 200 | 0.7 | 99.39 | 79.51 | 79.02 | 32.74 | 235.76 | 191.319 | 391.035 | 582.354 | 5.25 | 5.74
VFB 20130228 | CF Type 2 | 4 | 320.42 | 0.064 | 5 | 205.07 | 3 | 3 | 19.44 | 12.44 | BP Type 1 | 16.9 | 0.12 | 12.17 | 875 End-Plate | 199.44 | S Type 2 | 1.41 | 28.17 | M Tpye 1 | 84.51 | 0.6 | 50.7 | FF Type 4 | 31.3 | 539.29 | 1.5 | 3.07 | 15 | 46.09 | 4 | 1.55 | 200 | 0.7 | 99.34 | 79.54 | 79.01 | 32.76 | 235.99 | 191.28 | 390.642 | 581.922 | 5.25 | 5.74
VFB 20121119 | CF Type 2 | 4 | 320.42 | 0.072 | 5 | 230.7 | 2 | 2 | 12.96 | 9.33 | BP Type 1 | 16.9 | 0.12 | 12.17 | 875 End-Plate | 199.44 | S Type 2 | 1.41 | 28.17 | M Tpye 2-Chang | 1183.1 | 0.6 | 709.86 | FF Type 2 | 31.3 | 1220.97 | 1.5 | 3.07 | 20 | 61.46 | 2 | 1.55 | 80 | 0.38 | 96.32 | 91.37 | 88.01 | 74 | 583.67 | 810.708 | 210.596 | 1021.304 | 6.7 | 4.87
VFB 20121119 | CF Type 2 | 4 | 320.42 | 0.072 | 5 | 230.7 | 2 | 2 | 12.96 | 9.33 | BP Type 1 | 16.9 | 0.12 | 12.17 | 875 End-Plate | 199.44 | S Type 2 | 1.41 | 28.17 | M Tpye 2-Chang | 1183.1 | 0.6 | 709.86 | FF Type 2 | 31.3 | 1220.97 | 1.5 | 3.07 | 20 | 61.46 | 2 | 1.55 | 80 | 0.38 | 96.28 | 91.25 | 87.85 | 73.56 | 579.33 | 811.874 | 212.174 | 1024.048 | 6.7 | 4.88
VFB 20121119 | CF Type 2 | 4 | 320.42 | 0.072 | 5 | 230.7 | 2 | 2 | 12.96 | 9.33 | BP Type 1 | 16.9 | 0.12 | 12.17 | 875 End-Plate | 199.44 | S Type 2 | 1.41 | 28.17 | M Tpye 2-Chang | 1183.1 | 0.6 | 709.86 | FF Type 2 | 31.3 | 1220.97 | 1.5 | 3.07 | 20 | 61.46 | 2 | 1.55 | 100 | 0.46 | 96.3 | 89.21 | 85.91 | 70.52 | 546.67 | 659.881 | 224.852 | 884.732 | 6.49 | 4.98
VFB 20121119 | CF Type 2 | 4 | 320.42 | 0.072 | 5 | 230.7 | 2 | 2 | 12.96 | 9.33 | BP Type 1 | 16.9 | 0.12 | 12.17 | 875 End-Plate | 199.44 | S Type 2 | 1.41 | 28.17 | M Tpye 2-Chang | 1183.1 | 0.6 | 709.86 | FF Type 2 | 31.3 | 1220.97 | 1.5 | 3.07 | 20 | 61.46 | 2 | 1.55 | 100 | 0.46 | 96.06 | 89.24 | 85.72 | 70.91 | 549.45 | 660.163 | 223.715 | 883.877 | 6.49 | 4.97
VFB 20121119 | CF Type 2 | 4 | 320.42 | 0.072 | 5 | 230.7 | 2 | 2 | 12.96 | 9.33 | BP Type 1 | 16.9 | 0.12 | 12.17 | 875 End-Plate | 199.44 | S Type 2 | 1.41 | 28.17 | M Tpye 2-Chang | 1183.1 | 0.6 | 709.86 | FF Type 2 | 31.3 | 1220.97 | 1.5 | 3.07 | 20 | 61.46 | 2 | 1.55 | 100 | 0.46 | 95.85 | 89.25 | 85.55 | 71.33 | 552.54 | 660.289 | 222.461 | 882.75 | 6.49 | 4.96
VFB 20121119 | CF Type 2 | 4 | 320.42 | 0.072 | 5 | 230.7 | 2 | 2 | 12.96 | 9.33 | BP Type 1 | 16.9 | 0.12 | 12.17 | 875 End-Plate | 199.44 | S Type 2 | 1.41 | 28.17 | M Tpye 2-Chang | 1183.1 | 0.6 | 709.86 | FF Type 2 | 31.3 | 1220.97 | 1.5 | 3.07 | 20 | 61.46 | 2 | 1.55 | 120 | 0.55 | 96.14 | 87.4 | 84.03 | 68.63 | 523.77 | 558.546 | 234.684 | 793.23 | 6.33 | 5.04
VFB 20121119 | CF Type 2 | 4 | 320.42 | 0.072 | 5 | 230.7 | 2 | 2 | 12.96 | 9.33 | BP Type 1 | 16.9 | 0.12 | 12.17 | 875 End-Plate | 199.44 | S Type 2 | 1.41 | 28.17 | M Tpye 2-Chang | 1183.1 | 0.6 | 709.86 | FF Type 2 | 31.3 | 1220.97 | 1.5 | 3.07 | 20 | 61.46 | 2 | 1.55 | 120 | 0.55 | 96.08 | 87.4 | 83.97 | 69.06 | 526.87 | 558.687 | 233.301 | 791.988 | 6.33 | 5.03
VFB 20121119 | CF Type 2 | 4 | 320.42 | 0.072 | 5 | 230.7 | 2 | 2 | 12.96 | 9.33 | BP Type 1 | 16.9 | 0.12 | 12.17 | 875 End-Plate | 199.44 | S Type 2 | 1.41 | 28.17 | M Tpye 2-Chang | 1183.1 | 0.6 | 709.86 | FF Type 2 | 31.3 | 1220.97 | 1.5 | 3.07 | 20 | 61.46 | 2 | 1.55 | 120 | 0.55 | 95.99 | 87.4 | 83.9 | 69.43 | 529.58 | 558.849 | 232.106 | 790.955 | 6.33 | 5.02
VFB 20121119 | CF Type 2 | 4 | 320.42 | 0.072 | 5 | 230.7 | 2 | 2 | 12.96 | 9.33 | BP Type 1 | 16.9 | 0.12 | 12.17 | 875 End-Plate | 199.44 | S Type 2 | 1.41 | 28.17 | M Tpye 2-Chang | 1183.1 | 0.6 | 709.86 | FF Type 2 | 31.3 | 1220.97 | 1.5 | 3.07 | 20 | 61.46 | 2 | 1.55 | 140 | 0.63 | 96.22 | 85.6 | 82.36 | 66.37 | 498.48 | 486.455 | 246.589 | 733.044 | 6.19 | 5.12
VFB 20121119 | CF Type 2 | 4 | 320.42 | 0.072 | 5 | 230.7 | 2 | 2 | 12.96 | 9.33 | BP Type 1 | 16.9 | 0.12 | 12.17 | 875 End-Plate | 199.44 | S Type 2 | 1.41 | 28.17 | M Tpye 2-Chang | 1183.1 | 0.6 | 709.86 | FF Type 2 | 31.3 | 1220.97 | 1.5 | 3.07 | 20 | 61.46 | 2 | 1.55 | 140 | 0.63 | 96.13 | 85.61 | 82.3 | 66.66 | 500.49 | 486.607 | 245.597 | 732.204 | 6.19 | 5.11
VFB 20121119 | CF Type 2 | 4 | 320.42 | 0.072 | 5 | 230.7 | 2 | 2 | 12.96 | 9.33 | BP Type 1 | 16.9 | 0.12 | 12.17 | 875 End-Plate | 199.44 | S Type 2 | 1.41 | 28.17 | M Tpye 2-Chang | 1183.1 | 0.6 | 709.86 | FF Type 2 | 31.3 | 1220.97 | 1.5 | 3.07 | 20 | 61.46 | 2 | 1.55 | 140 | 0.63 | 96.04 | 85.62 | 82.23 | 66.9 | 502.13 | 486.735 | 244.796 | 731.531 | 6.19 | 5.1
VFB 20121119 | CF Type 2 | 4 | 320.42 | 0.072 | 5 | 230.7 | 2 | 2 | 12.96 | 9.33 | BP Type 1 | 16.9 | 0.12 | 12.17 | 875 End-Plate | 199.44 | S Type 2 | 1.41 | 28.17 | M Tpye 2-Chang | 1183.1 | 0.6 | 709.86 | FF Type 2 | 31.3 | 1220.97 | 1.5 | 3.07 | 20 | 61.46 | 2 | 1.55 | 160 | 0.71 | 96.19 | 83.84 | 80.65 | 63.3 | 467.71 | 432.685 | 262.811 | 695.496 | 6.07 | 5.21
VFB 20121119 | CF Type 2 | 4 | 320.42 | 0.072 | 5 | 230.7 | 2 | 2 | 12.96 | 9.33 | BP Type 1 | 16.9 | 0.12 | 12.17 | 875 End-Plate | 199.44 | S Type 2 | 1.41 | 28.17 | M Tpye 2-Chang | 1183.1 | 0.6 | 709.86 | FF Type 2 | 31.3 | 1220.97 | 1.5 | 3.07 | 20 | 61.46 | 2 | 1.55 | 160 | 0.71 | 96.18 | 83.88 | 80.67 | 63.6 | 469.81 | 432.751 | 261.636 | 694.387 | 6.07 | 5.2
VFB 20121119 | CF Type 2 | 4 | 320.42 | 0.072 | 5 | 230.7 | 2 | 2 | 12.96 | 9.33 | BP Type 1 | 16.9 | 0.12 | 12.17 | 875 End-Plate | 199.44 | S Type 2 | 1.41 | 28.17 | M Tpye 2-Chang | 1183.1 | 0.6 | 709.86 | FF Type 2 | 31.3 | 1220.97 | 1.5 | 3.07 | 20 | 61.46 | 2 | 1.55 | 160 | 0.71 | 96.05 | 83.91 | 80.59 | 63.87 | 471.77 | 432.788 | 260.55 | 693.338 | 6.07 | 5.2
VFB 20121018 | CF Type 2 | 4 | 320.42 | 0.072 | 5 | 230.7 | 2 | 2 | 12.96 | 9.33 | BP Type 1 | 16.9 | 0.12 | 12.17 | 875 End-Plate | 199.44 | S Type 2 | 1.41 | 28.17 | M Tpye 2 | 1183.1 | 0.6 | 709.86 | FF Type 2 | 31.3 | 1220.97 | 1.5 | 3.07 | 20 | 61.46 | 2 | 1.55 | 80 | 0.37 | 92.82 | 91.24 | 84.69 | 83.28 | 869.42 | 816.651 | 141.381 | 958.032 | 6.71 | 4.12
VFB 20121018 | CF Type 2 | 4 | 320.42 | 0.072 | 5 | 230.7 | 2 | 2 | 12.96 | 9.33 | BP Type 1 | 16.9 | 0.12 | 12.17 | 875 End-Plate | 199.44 | S Type 2 | 1.41 | 28.17 | M Tpye 2 | 1183.1 | 0.6 | 709.86 | FF Type 2 | 31.3 | 1220.97 | 1.5 | 3.07 | 20 | 61.46 | 2 | 1.55 | 80 | 0.37 | 92.61 | 91.36 | 84.61 | 83.09 | 868.32 | 815.874 | 141.559 | 957.434 | 6.7 | 4.12
VFB 20121018 | CF Type 2 | 4 | 320.42 | 0.072 | 5 | 230.7 | 2 | 2 | 12.96 | 9.33 | BP Type 1 | 16.9 | 0.12 | 12.17 | 875 End-Plate | 199.44 | S Type 2 | 1.41 | 28.17 | M Tpye 2 | 1183.1 | 0.6 | 709.86 | FF Type 2 | 31.3 | 1220.97 | 1.5 | 3.07 | 20 | 61.46 | 2 | 1.55 | 80 | 0.37 | 92.72 | 91.42 | 84.77 | 82.42 | 861.97 | 815.29 | 142.603 | 957.893 | 6.7 | 4.14
VFB 20121018 | CF Type 2 | 4 | 320.42 | 0.072 | 5 | 230.7 | 2 | 2 | 12.96 | 9.33 | BP Type 1 | 16.9 | 0.12 | 12.17 | 875 End-Plate | 199.44 | S Type 2 | 1.41 | 28.17 | M Tpye 2 | 1183.1 | 0.6 | 709.86 | FF Type 2 | 31.3 | 1220.97 | 1.5 | 3.07 | 20 | 61.46 | 2 | 1.55 | 100 | 0.46 | 93.63 | 89.51 | 83.81 | 77.68 | 801.33 | 661.188 | 153.394 | 814.582 | 6.49 | 4.3
VFB 20121018 | CF Type 2 | 4 | 320.42 | 0.072 | 5 | 230.7 | 2 | 2 | 12.96 | 9.33 | BP Type 1 | 16.9 | 0.12 | 12.17 | 875 End-Plate | 199.44 | S Type 2 | 1.41 | 28.17 | M Tpye 2 | 1183.1 | 0.6 | 709.86 | FF Type 2 | 31.3 | 1220.97 | 1.5 | 3.07 | 20 | 61.46 | 2 | 1.55 | 100 | 0.46 | 93.62 | 89.58 | 83.86 | 76.95 | 794.18 | 660.894 | 154.774 | 815.668 | 6.49 | 4.31
VFB 20121018 | CF Type 2 | 4 | 320.42 | 0.072 | 5 | 230.7 | 2 | 2 | 12.96 | 9.33 | BP Type 1 | 16.9 | 0.12 | 12.17 | 875 End-Plate | 199.44 | S Type 2 | 1.41 | 28.17 | M Tpye 2 | 1183.1 | 0.6 | 709.86 | FF Type 2 | 31.3 | 1220.97 | 1.5 | 3.07 | 20 | 61.46 | 2 | 1.55 | 100 | 0.46 | 93.64 | 89.56 | 83.87 | 76.17 | 786.13 | 660.844 | 156.36 | 817.205 | 6.49 | 4.34
VFB 20121018 | CF Type 2 | 4 | 320.42 | 0.072 | 5 | 230.7 | 2 | 2 | 12.96 | 9.33 | BP Type 1 | 16.9 | 0.12 | 12.17 | 875 End-Plate | 199.44 | S Type 2 | 1.41 | 28.17 | M Tpye 2 | 1183.1 | 0.6 | 709.86 | FF Type 2 | 31.3 | 1220.97 | 1.5 | 3.07 | 20 | 61.46 | 2 | 1.55 | 120 | 0.55 | 94.14 | 87.75 | 82.61 | 71.61 | 728.82 | 558.453 | 168.655 | 727.108 | 6.33 | 4.48
VFB 20121018 | CF Type 2 | 4 | 320.42 | 0.072 | 5 | 230.7 | 2 | 2 | 12.96 | 9.33 | BP Type 1 | 16.9 | 0.12 | 12.17 | 875 End-Plate | 199.44 | S Type 2 | 1.41 | 28.17 | M Tpye 2 | 1183.1 | 0.6 | 709.86 | FF Type 2 | 31.3 | 1220.97 | 1.5 | 3.07 | 20 | 61.46 | 2 | 1.55 | 120 | 0.55 | 94.11 | 87.77 | 82.6 | 70.97 | 722.47 | 558.386 | 170.137 | 728.522 | 6.33 | 4.5
VFB 20121018 | CF Type 2 | 4 | 320.42 | 0.072 | 5 | 230.7 | 2 | 2 | 12.96 | 9.33 | BP Type 1 | 16.9 | 0.12 | 12.17 | 875 End-Plate | 199.44 | S Type 2 | 1.41 | 28.17 | M Tpye 2 | 1183.1 | 0.6 | 709.86 | FF Type 2 | 31.3 | 1220.97 | 1.5 | 3.07 | 20 | 61.46 | 2 | 1.55 | 120 | 0.55 | 94.11 | 87.77 | 82.6 | 70.23 | 714.95 | 558.389 | 171.928 | 730.317 | 6.33 | 4.52
VFB 20121018 | CF Type 2 | 4 | 320.42 | 0.072 | 5 | 230.7 | 2 | 2 | 12.96 | 9.33 | BP Type 1 | 16.9 | 0.12 | 12.17 | 875 End-Plate | 199.44 | S Type 2 | 1.41 | 28.17 | M Tpye 2 | 1183.1 | 0.6 | 709.86 | FF Type 2 | 31.3 | 1220.97 | 1.5 | 3.07 | 20 | 61.46 | 2 | 1.55 | 140 | 0.63 | 94.46 | 85.99 | 81.22 | 66.05 | 662.82 | 485.463 | 185.449 | 670.912 | 6.19 | 4.66
VFB 20121018 | CF Type 2 | 4 | 320.42 | 0.072 | 5 | 230.7 | 2 | 2 | 12.96 | 9.33 | BP Type 1 | 16.9 | 0.12 | 12.17 | 875 End-Plate | 199.44 | S Type 2 | 1.41 | 28.17 | M Tpye 2 | 1183.1 | 0.6 | 709.86 | FF Type 2 | 31.3 | 1220.97 | 1.5 | 3.07 | 20 | 61.46 | 2 | 1.55 | 140 | 0.63 | 94.36 | 86.03 | 81.18 | 65.6 | 658.4 | 485.415 | 186.695 | 672.11 | 6.19 | 4.67
VFB 20121018 | CF Type 2 | 4 | 320.42 | 0.072 | 5 | 230.7 | 2 | 2 | 12.96 | 9.33 | BP Type 1 | 16.9 | 0.12 | 12.17 | 875 End-Plate | 199.44 | S Type 2 | 1.41 | 28.17 | M Tpye 2 | 1183.1 | 0.6 | 709.86 | FF Type 2 | 31.3 | 1220.97 | 1.5 | 3.07 | 20 | 61.46 | 2 | 1.55 | 140 | 0.63 | 94.39 | 86.04 | 81.22 | 64.92 | 651.57 | 485.329 | 188.652 | 673.981 | 6.18 | 4.69
VFB 20121018 | CF Type 2 | 4 | 320.42 | 0.072 | 5 | 230.7 | 2 | 2 | 12.96 | 9.33 | BP Type 1 | 16.9 | 0.12 | 12.17 | 875 End-Plate | 199.44 | S Type 2 | 1.41 | 28.17 | M Tpye 2 | 1183.1 | 0.6 | 709.86 | FF Type 2 | 31.3 | 1220.97 | 1.5 | 3.07 | 20 | 61.46 | 2 | 1.55 | 160 | 0.71 | 94.73 | 84.19 | 79.75 | 60.46 | 597.81 | 431.108 | 205.616 | 636.724 | 6.07 | 4.83
VFB 20121018 | CF Type 2 | 4 | 320.42 | 0.072 | 5 | 230.7 | 2 | 2 | 12.96 | 9.33 | BP Type 1 | 16.9 | 0.12 | 12.17 | 875 End-Plate | 199.44 | S Type 2 | 1.41 | 28.17 | M Tpye 2 | 1183.1 | 0.6 | 709.86 | FF Type 2 | 31.3 | 1220.97 | 1.5 | 3.07 | 20 | 61.46 | 2 | 1.55 | 160 | 0.71 | 94.74 | 84.2 | 79.77 | 60.21 | 595.44 | 431.045 | 206.436 | 637.48 | 6.07 | 4.84
VFB 20121018 | CF Type 2 | 4 | 320.42 | 0.072 | 5 | 230.7 | 2 | 2 | 12.96 | 9.33 | BP Type 1 | 16.9 | 0.12 | 12.17 | 875 End-Plate | 199.44 | S Type 2 | 1.41 | 28.17 | M Tpye 2 | 1183.1 | 0.6 | 709.86 | FF Type 2 | 31.3 | 1220.97 | 1.5 | 3.07 | 20 | 61.46 | 2 | 1.55 | 160 | 0.71 | 94.73 | 84.2 | 79.76 | 59.84 | 591.76 | 431.038 | 207.72 | 638.757 | 6.07 | 4.85
VFB 20121107 | CF Type 2 | 4 | 320.42 | 0.072 | 5 | 230.7 | 2 | 2 | 12.96 | 9.33 | BP Type 1 | 16.9 | 0.12 | 12.17 | 875 End-Plate | 199.44 | S Type 2 | 1.41 | 28.17 | M Tpye 3-Chang | 1408.45 | 0.6 | 845.07 | FF Type 2 | 31.3 | 1356.18 | 1.5 | 3.07 | 20 | 61.46 | 2 | 1.55 | 100 | 0.46 | 95.92 | 88.38 | 84.77 | 78.6 | 803 | 741.573 | 153.076 | 894.648 | 6.61 | 4.29
VFB 20121107 | CF Type 2 | 4 | 320.42 | 0.072 | 5 | 230.7 | 2 | 2 | 12.96 | 9.33 | BP Type 1 | 16.9 | 0.12 | 12.17 | 875 End-Plate | 199.44 | S Type 2 | 1.41 | 28.17 | M Tpye 3-Chang | 1408.45 | 0.6 | 845.07 | FF Type 2 | 31.3 | 1356.18 | 1.5 | 3.07 | 20 | 61.46 | 2 | 1.55 | 100 | 0.46 | 95.87 | 88.41 | 84.76 | 78.6 | 802.81 | 741.756 | 153.112 | 894.868 | 6.61 | 4.29
VFB 20121107 | CF Type 2 | 4 | 320.42 | 0.072 | 5 | 230.7 | 2 | 2 | 12.96 | 9.33 | BP Type 1 | 16.9 | 0.12 | 12.17 | 875 End-Plate | 199.44 | S Type 2 | 1.41 | 28.17 | M Tpye 3-Chang | 1408.45 | 0.6 | 845.07 | FF Type 2 | 31.3 | 1356.18 | 1.5 | 3.07 | 20 | 61.46 | 2 | 1.55 | 100 | 0.46 | 95.82 | 88.42 | 84.72 | 78.47 | 801.38 | 741.868 | 153.385 | 895.253 | 6.61 | 4.3
VFB 20121107 | CF Type 2 | 4 | 320.42 | 0.072 | 5 | 230.7 | 2 | 2 | 12.96 | 9.33 | BP Type 1 | 16.9 | 0.12 | 12.17 | 875 End-Plate | 199.44 | S Type 2 | 1.41 | 28.17 | M Tpye 3-Chang | 1408.45 | 0.6 | 845.07 | FF Type 2 | 31.3 | 1356.18 | 1.5 | 3.07 | 20 | 61.46 | 2 | 1.55 | 120 | 0.54 | 96.25 | 86.45 | 83.21 | 74.2 | 745.76 | 628.205 | 164.824 | 793.029 | 6.44 | 4.44
VFB 20121107 | CF Type 2 | 4 | 320.42 | 0.072 | 5 | 230.7 | 2 | 2 | 12.96 | 9.33 | BP Type 1 | 16.9 | 0.12 | 12.17 | 875 End-Plate | 199.44 | S Type 2 | 1.41 | 28.17 | M Tpye 3-Chang | 1408.45 | 0.6 | 845.07 | FF Type 2 | 31.3 | 1356.18 | 1.5 | 3.07 | 20 | 61.46 | 2 | 1.55 | 120 | 0.54 | 96.17 | 86.48 | 83.17 | 74.18 | 745.54 | 628.23 | 164.872 | 793.102 | 6.44 | 4.44
VFB 20121107 | CF Type 2 | 4 | 320.42 | 0.072 | 5 | 230.7 | 2 | 2 | 12.96 | 9.33 | BP Type 1 | 16.9 | 0.12 | 12.17 | 875 End-Plate | 199.44 | S Type 2 | 1.41 | 28.17 | M Tpye 3-Chang | 1408.45 | 0.6 | 845.07 | FF Type 2 | 31.3 | 1356.18 | 1.5 | 3.07 | 20 | 61.46 | 2 | 1.55 | 120 | 0.54 | 96.19 | 86.5 | 83.2 | 73.73 | 740.91 | 628.235 | 165.904 | 794.139 | 6.44 | 4.45
VFB 20121107 | CF Type 2 | 4 | 320.42 | 0.072 | 5 | 230.7 | 2 | 2 | 12.96 | 9.33 | BP Type 1 | 16.9 | 0.12 | 12.17 | 875 End-Plate | 199.44 | S Type 2 | 1.41 | 28.17 | M Tpye 3-Chang | 1408.45 | 0.6 | 845.07 | FF Type 2 | 31.3 | 1356.18 | 1.5 | 3.07 | 20 | 61.46 | 2 | 1.55 | 140 | 0.62 | 96.69 | 84.36 | 81.57 | 68.34 | 675.42 | 547.508 | 181.988 | 729.496 | 6.31 | 4.62
VFB 20121107 | CF Type 2 | 4 | 320.42 | 0.072 | 5 | 230.7 | 2 | 2 | 12.96 | 9.33 | BP Type 1 | 16.9 | 0.12 | 12.17 | 875 End-Plate | 199.44 | S Type 2 | 1.41 | 28.17 | M Tpye 3-Chang | 1408.45 | 0.6 | 845.07 | FF Type 2 | 31.3 | 1356.18 | 1.5 | 3.07 | 20 | 61.46 | 2 | 1.55 | 140 | 0.62 | 96.69 | 84.33 | 81.54 | 68.13 | 673.26 | 547.585 | 182.572 | 730.157 | 6.31 | 4.63
VFB 20121107 | CF Type 2 | 4 | 320.42 | 0.072 | 5 | 230.7 | 2 | 2 | 12.96 | 9.33 | BP Type 1 | 16.9 | 0.12 | 12.17 | 875 End-Plate | 199.44 | S Type 2 | 1.41 | 28.17 | M Tpye 3-Chang | 1408.45 | 0.6 | 845.07 | FF Type 2 | 31.3 | 1356.18 | 1.5 | 3.07 | 20 | 61.46 | 2 | 1.55 | 140 | 0.62 | 96.59 | 84.32 | 81.44 | 67.9 | 670.94 | 547.616 | 183.205 | 730.821 | 6.31 | 4.64
VFB 20121107 | CF Type 2 | 4 | 320.42 | 0.072 | 5 | 230.7 | 2 | 2 | 12.96 | 9.33 | BP Type 1 | 16.9 | 0.12 | 12.17 | 875 End-Plate | 199.44 | S Type 2 | 1.41 | 28.17 | M Tpye 3-Chang | 1408.45 | 0.6 | 845.07 | FF Type 2 | 31.3 | 1356.18 | 1.5 | 3.07 | 20 | 61.46 | 2 | 1.55 | 160 | 0.7 | 96.79 | 82.39 | 79.74 | 62.64 | 608.61 | 487.334 | 201.968 | 689.302 | 6.19 | 4.8
VFB 20121107 | CF Type 2 | 4 | 320.42 | 0.072 | 5 | 230.7 | 2 | 2 | 12.96 | 9.33 | BP Type 1 | 16.9 | 0.12 | 12.17 | 875 End-Plate | 199.44 | S Type 2 | 1.41 | 28.17 | M Tpye 3-Chang | 1408.45 | 0.6 | 845.07 | FF Type 2 | 31.3 | 1356.18 | 1.5 | 3.07 | 20 | 61.46 | 2 | 1.55 | 160 | 0.7 | 96.83 | 82.38 | 79.77 | 62.54 | 607.62 | 487.333 | 202.297 | 689.63 | 6.19 | 4.81
VFB 20121107 | CF Type 2 | 4 | 320.42 | 0.072 | 5 | 230.7 | 2 | 2 | 12.96 | 9.33 | BP Type 1 | 16.9 | 0.12 | 12.17 | 875 End-Plate | 199.44 | S Type 2 | 1.41 | 28.17 | M Tpye 3-Chang | 1408.45 | 0.6 | 845.07 | FF Type 2 | 31.3 | 1356.18 | 1.5 | 3.07 | 20 | 61.46 | 2 | 1.55 | 160 | 0.7 | 96.85 | 82.37 | 79.78 | 62.52 | 607.47 | 487.373 | 202.346 | 689.719 | 6.19 | 4.81
VFB 20130428 | CF Type 2 | 4 | 320.42 | 0.072 | 20 | 922.82 | 3.8 | 3.8 | 24.62 | 70.9 | BP Type 1 | 16.9 | 0.12 | 42.59 | 875 End-Plate | 199.44 | S Type 1 | 2.11 | 169.01 | M Tpye 1 | 84.51 | 2.4 | 202.82 | FF Type 2 | 125.2 | 1732.78 | 1.5 | 3.07 | 20 | 61.46 | 2 | 1.55 | 100 | 0.46 | 95.92 | 88.38 | 84.77 | 78.6 | 803 | 947.503 | 153.076 | 1100.579 | 6.85 | 4.29
VFB 20130428 | CF Type 2 | 4 | 320.42 | 0.072 | 20 | 922.82 | 3.8 | 3.8 | 24.62 | 70.9 | BP Type 1 | 16.9 | 0.12 | 42.59 | 875 End-Plate | 199.44 | S Type 1 | 2.11 | 169.01 | M Tpye 1 | 84.51 | 2.4 | 202.82 | FF Type 2 | 125.2 | 1732.78 | 1.5 | 3.07 | 20 | 61.46 | 2 | 1.55 | 100 | 0.46 | 95.87 | 88.41 | 84.76 | 78.6 | 802.81 | 947.738 | 153.112 | 1100.85 | 6.85 | 4.29
VFB 20130428 | CF Type 2 | 4 | 320.42 | 0.072 | 20 | 922.82 | 3.8 | 3.8 | 24.62 | 70.9 | BP Type 1 | 16.9 | 0.12 | 42.59 | 875 End-Plate | 199.44 | S Type 1 | 2.11 | 169.01 | M Tpye 1 | 84.51 | 2.4 | 202.82 | FF Type 2 | 125.2 | 1732.78 | 1.5 | 3.07 | 20 | 61.46 | 2 | 1.55 | 100 | 0.46 | 95.82 | 88.42 | 84.72 | 78.47 | 801.38 | 947.88 | 153.385 | 1101.265 | 6.85 | 4.3
VFB 20130428 | CF Type 2 | 4 | 320.42 | 0.072 | 20 | 922.82 | 3.8 | 3.8 | 24.62 | 70.9 | BP Type 1 | 16.9 | 0.12 | 42.59 | 875 End-Plate | 199.44 | S Type 1 | 2.11 | 169.01 | M Tpye 1 | 84.51 | 2.4 | 202.82 | FF Type 2 | 125.2 | 1732.78 | 1.5 | 3.07 | 20 | 61.46 | 2 | 1.55 | 120 | 0.54 | 96.25 | 86.45 | 83.21 | 74.2 | 745.76 | 802.654 | 164.824 | 967.478 | 6.69 | 4.44
VFB 20130428 | CF Type 2 | 4 | 320.42 | 0.072 | 20 | 922.82 | 3.8 | 3.8 | 24.62 | 70.9 | BP Type 1 | 16.9 | 0.12 | 42.59 | 875 End-Plate | 199.44 | S Type 1 | 2.11 | 169.01 | M Tpye 1 | 84.51 | 2.4 | 202.82 | FF Type 2 | 125.2 | 1732.78 | 1.5 | 3.07 | 20 | 61.46 | 2 | 1.55 | 120 | 0.54 | 96.17 | 86.48 | 83.17 | 74.18 | 745.54 | 802.686 | 164.872 | 967.558 | 6.69 | 4.44
VFB 20130428 | CF Type 2 | 4 | 320.42 | 0.072 | 20 | 922.82 | 3.8 | 3.8 | 24.62 | 70.9 | BP Type 1 | 16.9 | 0.12 | 42.59 | 875 End-Plate | 199.44 | S Type 1 | 2.11 | 169.01 | M Tpye 1 | 84.51 | 2.4 | 202.82 | FF Type 2 | 125.2 | 1732.78 | 1.5 | 3.07 | 20 | 61.46 | 2 | 1.55 | 120 | 0.54 | 96.19 | 86.5 | 83.2 | 73.73 | 740.91 | 802.692 | 165.904 | 968.596 | 6.69 | 4.45
VFB 20130428 | CF Type 2 | 4 | 320.42 | 0.072 | 20 | 922.82 | 3.8 | 3.8 | 24.62 | 70.9 | BP Type 1 | 16.9 | 0.12 | 42.59 | 875 End-Plate | 199.44 | S Type 1 | 2.11 | 169.01 | M Tpye 1 | 84.51 | 2.4 | 202.82 | FF Type 2 | 125.2 | 1732.78 | 1.5 | 3.07 | 20 | 61.46 | 2 | 1.55 | 140 | 0.62 | 96.69 | 84.36 | 81.57 | 68.34 | 675.42 | 699.547 | 181.988 | 881.536 | 6.55 | 4.62
VFB 20130428 | CF Type 2 | 4 | 320.42 | 0.072 | 20 | 922.82 | 3.8 | 3.8 | 24.62 | 70.9 | BP Type 1 | 16.9 | 0.12 | 42.59 | 875 End-Plate | 199.44 | S Type 1 | 2.11 | 169.01 | M Tpye 1 | 84.51 | 2.4 | 202.82 | FF Type 2 | 125.2 | 1732.78 | 1.5 | 3.07 | 20 | 61.46 | 2 | 1.55 | 140 | 0.62 | 96.69 | 84.33 | 81.54 | 68.13 | 673.26 | 699.646 | 182.572 | 882.218 | 6.55 | 4.63
VFB 20130428 | CF Type 2 | 4 | 320.42 | 0.072 | 20 | 922.82 | 3.8 | 3.8 | 24.62 | 70.9 | BP Type 1 | 16.9 | 0.12 | 42.59 | 875 End-Plate | 199.44 | S Type 1 | 2.11 | 169.01 | M Tpye 1 | 84.51 | 2.4 | 202.82 | FF Type 2 | 125.2 | 1732.78 | 1.5 | 3.07 | 20 | 61.46 | 2 | 1.55 | 140 | 0.62 | 96.59 | 84.32 | 81.44 | 67.9 | 670.94 | 699.686 | 183.205 | 882.891 | 6.55 | 4.64
VFB 20130428 | CF Type 2 | 4 | 320.42 | 0.072 | 20 | 922.82 | 3.8 | 3.8 | 24.62 | 70.9 | BP Type 1 | 16.9 | 0.12 | 42.59 | 875 End-Plate | 199.44 | S Type 1 | 2.11 | 169.01 | M Tpye 1 | 84.51 | 2.4 | 202.82 | FF Type 2 | 125.2 | 1732.78 | 1.5 | 3.07 | 20 | 61.46 | 2 | 1.55 | 160 | 0.7 | 96.79 | 82.39 | 79.74 | 62.64 | 608.61 | 622.663 | 201.968 | 824.631 | 6.43 | 4.8
VFB 20130428 | CF Type 2 | 4 | 320.42 | 0.072 | 20 | 922.82 | 3.8 | 3.8 | 24.62 | 70.9 | BP Type 1 | 16.9 | 0.12 | 42.59 | 875 End-Plate | 199.44 | S Type 1 | 2.11 | 169.01 | M Tpye 1 | 84.51 | 2.4 | 202.82 | FF Type 2 | 125.2 | 1732.78 | 1.5 | 3.07 | 20 | 61.46 | 2 | 1.55 | 160 | 0.7 | 96.83 | 82.38 | 79.77 | 62.54 | 607.62 | 622.663 | 202.297 | 824.959 | 6.43 | 4.81
VFB 20130428 | CF Type 2 | 4 | 320.42 | 0.072 | 20 | 922.82 | 3.8 | 3.8 | 24.62 | 70.9 | BP Type 1 | 16.9 | 0.12 | 42.59 | 875 End-Plate | 199.44 | S Type 1 | 2.11 | 169.01 | M Tpye 1 | 84.51 | 2.4 | 202.82 | FF Type 2 | 125.2 | 1732.78 | 1.5 | 3.07 | 20 | 61.46 | 2 | 1.55 | 160 | 0.7 | 96.85 | 82.37 | 79.78 | 62.52 | 607.47 | 622.713 | 202.346 | 825.059 | 6.43 | 4.81
VFB 20130716 | CF Type 2 | 4 | 320.42 | 0.059 | 5 | 189.05 | 3 | 3 | 19.44 | 11.47 | BP Type 1 | 16.9 | 0.12 | 12.17 | 875 End-Plate | 199.44 | S Type 2 | 1.41 | 28.17 | M Tpye 1 | 84.51 | 0.6 | 50.7 | FF Type 4 | 31.3 | 522.3 | 1.5 | 3.07 | 15 | 46.09 | 4 | 1.55 | 80 | 0.31 | 96.74 | 91.14 | 88.16 | 60.82 | 481.96 | 420.909 | 191.281 | 612.19 | 6.04 | 4.71
VFB 20130716 | CF Type 2 | 4 | 320.42 | 0.059 | 5 | 189.05 | 3 | 3 | 19.44 | 11.47 | BP Type 1 | 16.9 | 0.12 | 12.17 | 875 End-Plate | 199.44 | S Type 2 | 1.41 | 28.17 | M Tpye 1 | 84.51 | 0.6 | 50.7 | FF Type 4 | 31.3 | 522.3 | 1.5 | 3.07 | 15 | 46.09 | 4 | 1.55 | 80 | 0.31 | 97.61 | 91.1 | 88.93 | 60.45 | 478.73 | 421.194 | 192.571 | 613.765 | 6.04 | 4.72
VFB 20130716 | CF Type 2 | 4 | 320.42 | 0.059 | 5 | 189.05 | 3 | 3 | 19.44 | 11.47 | BP Type 1 | 16.9 | 0.12 | 12.17 | 875 End-Plate | 199.44 | S Type 2 | 1.41 | 28.17 | M Tpye 1 | 84.51 | 0.6 | 50.7 | FF Type 4 | 31.3 | 522.3 | 1.5 | 3.07 | 15 | 46.09 | 4 | 1.55 | 80 | 0.31 | 97.83 | 91.07 | 89.1 | 60.04 | 475.21 | 421.43 | 193.996 | 615.426 | 6.04 | 4.74
VFB 20130716 | CF Type 2 | 4 | 320.42 | 0.059 | 5 | 189.05 | 3 | 3 | 19.44 | 11.47 | BP Type 1 | 16.9 | 0.12 | 12.17 | 875 End-Plate | 199.44 | S Type 2 | 1.41 | 28.17 | M Tpye 1 | 84.51 | 0.6 | 50.7 | FF Type 4 | 31.3 | 522.3 | 1.5 | 3.07 | 15 | 46.09 | 4 | 1.55 | 100 | 0.38 | 98.53 | 89.05 | 87.74 | 56.56 | 441.11 | 342.219 | 208.995 | 551.214 | 5.84 | 4.86
VFB 20130716 | CF Type 2 | 4 | 320.42 | 0.059 | 5 | 189.05 | 3 | 3 | 19.44 | 11.47 | BP Type 1 | 16.9 | 0.12 | 12.17 | 875 End-Plate | 199.44 | S Type 2 | 1.41 | 28.17 | M Tpye 1 | 84.51 | 0.6 | 50.7 | FF Type 4 | 31.3 | 522.3 | 1.5 | 3.07 | 15 | 46.09 | 4 | 1.55 | 100 | 0.38 | 98.43 | 89.05 | 87.66 | 56.28 | 438.81 | 342.298 | 210.089 | 552.387 | 5.84 | 4.87
VFB 20130716 | CF Type 2 | 4 | 320.42 | 0.059 | 5 | 189.05 | 3 | 3 | 19.44 | 11.47 | BP Type 1 | 16.9 | 0.12 | 12.17 | 875 End-Plate | 199.44 | S Type 2 | 1.41 | 28.17 | M Tpye 1 | 84.51 | 0.6 | 50.7 | FF Type 4 | 31.3 | 522.3 | 1.5 | 3.07 | 15 | 46.09 | 4 | 1.55 | 100 | 0.38 | 98.62 | 89.01 | 87.78 | 56.11 | 437.4 | 342.365 | 210.765 | 553.13 | 5.84 | 4.87
VFB 20130716 | CF Type 2 | 4 | 320.42 | 0.059 | 5 | 189.05 | 3 | 3 | 19.44 | 11.47 | BP Type 1 | 16.9 | 0.12 | 12.17 | 875 End-Plate | 199.44 | S Type 2 | 1.41 | 28.17 | M Tpye 1 | 84.51 | 0.6 | 50.7 | FF Type 4 | 31.3 | 522.3 | 1.5 | 3.07 | 15 | 46.09 | 4 | 1.55 | 120 | 0.45 | 98.77 | 87.1 | 86.03 | 52.47 | 403.03 | 289.511 | 228.739 | 518.251 | 5.67 | 5
VFB 20130716 | CF Type 2 | 4 | 320.42 | 0.059 | 5 | 189.05 | 3 | 3 | 19.44 | 11.47 | BP Type 1 | 16.9 | 0.12 | 12.17 | 875 End-Plate | 199.44 | S Type 2 | 1.41 | 28.17 | M Tpye 1 | 84.51 | 0.6 | 50.7 | FF Type 4 | 31.3 | 522.3 | 1.5 | 3.07 | 15 | 46.09 | 4 | 1.55 | 120 | 0.45 | 98.73 | 87.1 | 85.99 | 52.25 | 401.27 | 289.559 | 229.743 | 519.303 | 5.67 | 5.01
VFB 20130716 | CF Type 2 | 4 | 320.42 | 0.059 | 5 | 189.05 | 3 | 3 | 19.44 | 11.47 | BP Type 1 | 16.9 | 0.12 | 12.17 | 875 End-Plate | 199.44 | S Type 2 | 1.41 | 28.17 | M Tpye 1 | 84.51 | 0.6 | 50.7 | FF Type 4 | 31.3 | 522.3 | 1.5 | 3.07 | 15 | 46.09 | 4 | 1.55 | 120 | 0.45 | 98.81 | 87.05 | 86.02 | 51.99 | 399.24 | 289.637 | 230.914 | 520.551 | 5.67 | 5.02
VFB 20130716 | CF Type 2 | 4 | 320.42 | 0.059 | 5 | 189.05 | 3 | 3 | 19.44 | 11.47 | BP Type 1 | 16.9 | 0.12 | 12.17 | 875 End-Plate | 199.44 | S Type 2 | 1.41 | 28.17 | M Tpye 1 | 84.51 | 0.6 | 50.7 | FF Type 4 | 31.3 | 522.3 | 1.5 | 3.07 | 15 | 46.09 | 4 | 1.55 | 140 | 0.52 | 99 | 85.14 | 84.29 | 47.85 | 361.91 | 252.048 | 254.728 | 506.776 | 5.53 | 5.16
VFB 20130716 | CF Type 2 | 4 | 320.42 | 0.059 | 5 | 189.05 | 3 | 3 | 19.44 | 11.47 | BP Type 1 | 16.9 | 0.12 | 12.17 | 875 End-Plate | 199.44 | S Type 2 | 1.41 | 28.17 | M Tpye 1 | 84.51 | 0.6 | 50.7 | FF Type 4 | 31.3 | 522.3 | 1.5 | 3.07 | 15 | 46.09 | 4 | 1.55 | 140 | 0.52 | 98.97 | 85.15 | 84.27 | 47.78 | 361.41 | 252.061 | 255.084 | 507.145 | 5.53 | 5.17
VFB 20130716 | CF Type 2 | 4 | 320.42 | 0.059 | 5 | 189.05 | 3 | 3 | 19.44 | 11.47 | BP Type 1 | 16.9 | 0.12 | 12.17 | 875 End-Plate | 199.44 | S Type 2 | 1.41 | 28.17 | M Tpye 1 | 84.51 | 0.6 | 50.7 | FF Type 4 | 31.3 | 522.3 | 1.5 | 3.07 | 15 | 46.09 | 4 | 1.55 | 140 | 0.52 | 98.94 | 85.16 | 84.26 | 47.68 | 360.59 | 252.06 | 255.664 | 507.723 | 5.53 | 5.17
VFB 20130716 | CF Type 2 | 4 | 320.42 | 0.059 | 5 | 189.05 | 3 | 3 | 19.44 | 11.47 | BP Type 1 | 16.9 | 0.12 | 12.17 | 875 End-Plate | 199.44 | S Type 2 | 1.41 | 28.17 | M Tpye 1 | 84.51 | 0.6 | 50.7 | FF Type 4 | 31.3 | 522.3 | 1.5 | 3.07 | 15 | 46.09 | 4 | 1.55 | 160 | 0.58 | 99.06 | 83.28 | 82.49 | 43.16 | 321.35 | 224.015 | 286.881 | 510.896 | 5.41 | 5.33
VFB 20130716 | CF Type 2 | 4 | 320.42 | 0.059 | 5 | 189.05 | 3 | 3 | 19.44 | 11.47 | BP Type 1 | 16.9 | 0.12 | 12.17 | 875 End-Plate | 199.44 | S Type 2 | 1.41 | 28.17 | M Tpye 1 | 84.51 | 0.6 | 50.7 | FF Type 4 | 31.3 | 522.3 | 1.5 | 3.07 | 15 | 46.09 | 4 | 1.55 | 160 | 0.58 | 98.95 | 83.25 | 82.38 | 43.01 | 320.17 | 224.079 | 287.938 | 512.017 | 5.41 | 5.34
VFB 20130716 | CF Type 2 | 4 | 320.42 | 0.059 | 5 | 189.05 | 3 | 3 | 19.44 | 11.47 | BP Type 1 | 16.9 | 0.12 | 12.17 | 875 End-Plate | 199.44 | S Type 2 | 1.41 | 28.17 | M Tpye 1 | 84.51 | 0.6 | 50.7 | FF Type 4 | 31.3 | 522.3 | 1.5 | 3.07 | 15 | 46.09 | 4 | 1.55 | 160 | 0.58 | 99.05 | 83.22 | 82.44 | 42.84 | 318.89 | 224.084 | 289.093 | 513.178 | 5.41 | 5.34
VFB 20130716 | CF Type 2 | 4 | 320.42 | 0.059 | 5 | 189.05 | 3 | 3 | 19.44 | 11.47 | BP Type 1 | 16.9 | 0.12 | 12.17 | 875 End-Plate | 199.44 | S Type 2 | 1.41 | 28.17 | M Tpye 1 | 84.51 | 0.6 | 50.7 | FF Type 4 | 31.3 | 522.3 | 1.5 | 3.07 | 15 | 46.09 | 4 | 1.55 | 180 | 0.64 | 99.23 | 81.36 | 80.73 | 37.94 | 277.87 | 202.441 | 331.775 | 534.217 | 5.31 | 5.53
VFB 20130716 | CF Type 2 | 4 | 320.42 | 0.059 | 5 | 189.05 | 3 | 3 | 19.44 | 11.47 | BP Type 1 | 16.9 | 0.12 | 12.17 | 875 End-Plate | 199.44 | S Type 2 | 1.41 | 28.17 | M Tpye 1 | 84.51 | 0.6 | 50.7 | FF Type 4 | 31.3 | 522.3 | 1.5 | 3.07 | 15 | 46.09 | 4 | 1.55 | 180 | 0.64 | 99.22 | 81.36 | 80.73 | 37.92 | 277.7 | 202.453 | 331.975 | 534.427 | 5.31 | 5.53
VFB 20130716 | CF Type 2 | 4 | 320.42 | 0.059 | 5 | 189.05 | 3 | 3 | 19.44 | 11.47 | BP Type 1 | 16.9 | 0.12 | 12.17 | 875 End-Plate | 199.44 | S Type 2 | 1.41 | 28.17 | M Tpye 1 | 84.51 | 0.6 | 50.7 | FF Type 4 | 31.3 | 522.3 | 1.5 | 3.07 | 15 | 46.09 | 4 | 1.55 | 180 | 0.64 | 99.11 | 81.36 | 80.64 | 37.75 | 276.44 | 202.466 | 333.488 | 535.954 | 5.31 | 5.54
VFB 20130716 | CF Type 2 | 4 | 320.42 | 0.059 | 5 | 189.05 | 3 | 3 | 19.44 | 11.47 | BP Type 1 | 16.9 | 0.12 | 12.17 | 875 End-Plate | 199.44 | S Type 2 | 1.41 | 28.17 | M Tpye 1 | 84.51 | 0.6 | 50.7 | FF Type 4 | 31.3 | 522.3 | 1.5 | 3.07 | 15 | 46.09 | 4 | 1.55 | 200 | 0.7 | 99.39 | 79.51 | 79.02 | 32.74 | 235.76 | 185.291 | 391.035 | 576.326 | 5.22 | 5.74
VFB 20130716 | CF Type 2 | 4 | 320.42 | 0.059 | 5 | 189.05 | 3 | 3 | 19.44 | 11.47 | BP Type 1 | 16.9 | 0.12 | 12.17 | 875 End-Plate | 199.44 | S Type 2 | 1.41 | 28.17 | M Tpye 1 | 84.51 | 0.6 | 50.7 | FF Type 4 | 31.3 | 522.3 | 1.5 | 3.07 | 15 | 46.09 | 4 | 1.55 | 200 | 0.7 | 99.34 | 79.54 | 79.01 | 32.76 | 235.99 | 185.253 | 390.642 | 575.895 | 5.22 | 5.74